## índice
maffeis
Especificações Técnicas - aços | [7 empty] | Revisão 9 (em revisão)
Normas Nacionais - NBR | [10 empty] | índice por grau
NBR 5906 | NBR 5915-2 | NBR 5915-3 | NBR 5915-4 | NBR 5915-5 | NBR 5915-6 | NBR 6648 | NBR 6649 | NBR 6650 | NBR 6655
NBR 6656 | NBR 6658 | NBR 7008-2 | NBR 7008-3 | NBR 7460 | NBR 14965
Normas Mercosul - NM
NM 87
Normas Europeias - EN
EN 10111 | EN 10130 | EN 10149-2 | EN 10268 | EN 10346
Normas Estadunidenses - ASTM
ASTM A36 | ASTM A414 | ASTM A572
Normas Automotivas
FIAT 52806 | FIAT 52807 | FIAT 52812 | FORD WSS-M1A346 | GMW 2 | GMW 3032 | PSA B53 3271
32 normas / 317 graus
D9m

## índice por grau
Grau | Norma | Observação | índice
CF 21 | NBR 6649 | Laminado a frio
CF 21 | NBR 6650 | Laminado a quente
CF 24 | NBR 6649 | Laminado a frio
CF 24 | NBR 6650 | Laminado a quente
CF 26 | NBR 6649 | Laminado a frio
CF 26 | NBR 6650 | Laminado a quente
CF 28 | NBR 6649 | Laminado a frio
CF 28 | NBR 6650 | Laminado a quente
CF 30 | NBR 6650
CF 55 | NBR 6649
CG 210 | NBR 6648
CG 250 | NBR 6648
CG 280 | NBR 6648
EEP-1 | NBR 5915-2
EEP-2 | NBR 5915-2
EEP-3 | NBR 5915-2
EEP-4 | NBR 5915-2
EM | NBR 5906 | Laminado a quente
EM | NBR 5915-2 | Laminado a frio
EP | NBR 5906 | Laminado a quente
EP | NBR 5915-2 | Laminado a frio
EPA | NBR 5906
LN 200 | NBR 6655
LN 240 | NBR 6655
LN 280 | NBR 6655
LN 360 | NBR 6655
LNE 200 | NBR 6656
LNE 260 | NBR 6656
LNE 280 | NBR 6656
LNE 380 | NBR 6656
LNE 400 | NBR 6656
LNE 420 | NBR 6656
LNE 460 | NBR 6656
LNE 500 | NBR 6656
LNE 550 | NBR 6656
LNE 600 | NBR 6656
LNE 700 | NBR 6656
LNE230 | NBR 6656
ZAR-230 | NBR 7008-3
ZAR-250 | NBR 7008-3
ZAR-280 | NBR 7008-3
ZAR-320 | NBR 7008-3
ZAR-345 | NBR 7008-3
ZAR-400 | NBR 7008-3
ZAR-550 | NBR 7008-3
ZARIF-160 | NBR 7008-3
ZARIF-180 | NBR 7008-3
ZARIF-210 | NBR 7008-3
ZARIF-240 | NBR 7008-3
ZARIF-270 | NBR 7008-3
ZC | NBR 7008-2
ZE | NBR 7008-2
ZEE-1 | NBR 7008-2
ZEE-2 | NBR 7008-2
ZEE-3 | NBR 7008-2
ZEE-4 | NBR 7008-2
1005 | NM 87
1006 | NM 87
1008 | NM 87
1010 | NM 87
1012 | NM 87
1013 | NM 87
1015 | NM 87
1016 | NM 87
1017 | NM 87
1018 | NM 87
1020 | NM 87
1021 | NM 87
1025 | NM 87
1030 | NM 87
1035 | NM 87
1038 | NM 87
1040 | NM 87
1045 | NM 87
1050 | NM 87
1055 | NM 87
1060 | NM 87
1065 | NM 87
1070 | NM 87
1075 | NM 87
1080 | NM 87
1084 | NM 87
1095 | NM 87
A36 | ASTM A36
A572 - gr. 42 | ASTM A572
A572 - gr. 50 | ASTM A572
A572 - gr. 55 | ASTM A572
A572 - gr. 60 | ASTM A572
A572 - gr. 65 | ASTM A572
A572 - gr. 290 | ASTM A572
A572 - gr. 345 | ASTM A572
A572 - gr. 380 | ASTM A572
A572 - gr. 415 | ASTM A572
A572 - gr. 450 | ASTM A572
FEP01 | FIAT 52806
FEP02 | FIAT 52806
FEP04 | FIAT 52806
FEP05 | FIAT 52806
FEP06 | FIAT 52806
FEP11 | FIAT 52806 | também na FIAT 52807
FEP12 | FIAT 52806 | também na FIAT 52807
FEP13 | FIAT 52806 | também na FIAT 52807
S315MC | EN 10149-2
S355MC | EN 10149-2
S420MC | EN 10149-2
S460MC | EN 10149-2
S500MC | EN 10149-2
S550MC | EN 10149-2
S600MC | EN 10149-2
S650MC | EN 10149-2
S700MC | EN 10149-2
DC01 | EN 10130
DC03 | EN 10130
DC04 | EN 10130
DC05 | EN 10130
DC06 | EN 10130
DC07 | EN 10130
DD11 | EN 10111
DD12 | EN 10111
DD13 | EN 10111
DD14 | EN 10111
HC180Y | EN 10268
HC180B | EN 10268
HC220Y | EN 10268
HC220I | EN 10268
HC220B | EN 10268
HC260Y | EN 10268
HC260I | EN 10268
HC260B | EN 10268
HC260LA | EN 10268
HC300I | EN 10268
HC300B | EN 10268
HC300LA | EN 10268
HC340LA | EN 10268
HC380LA | EN 10268
HC420LA | EN 10268
HC460LA | EN 10268
HC500LA | EN 10268
F210 | NBR 6649
F230 | NBR 6649
F250 | NBR 6649
F280 | NBR 6649
F320 | NBR 6649
F345 | NBR 6649
F400 | NBR 6649
FE E 270 | FIAT 52812
FE E 275 | FIAT 52812
FE E 300 | FIAT 52812
FE E 340 | FIAT 52812
FE E 355 | FIAT 52812
FE E 380 | FIAT 52812
FE E 420 | FIAT 52812
FE E 490 | FIAT 52812
FE E 500 | FIAT 52812
NBR 6658 | NBR 6658
A 414 gr.A | ASTM A414
A 414 gr.B | ASTM A414
A 414 gr.C | ASTM A414
A 414 gr.D | ASTM A414
A 414 gr.E | ASTM A414
A 414 gr.F | ASTM A414
A 414 gr.G | ASTM A414
M1A346-A1 | FORD WSS-M1A346
M1A346-A2 | FORD WSS-M1A346
M1A346-A3 | FORD WSS-M1A346
M1A346-A4 | FORD WSS-M1A346
M1A346-A5 | FORD WSS-M1A346
M1A346-A6 | FORD WSS-M1A346
ML-260 | NBR 14965
ML-300 | NBR 14965
ML-340 | NBR 14965
ML-380 | NBR 14965
ML-420 | NBR 14965
ML-460 | NBR 14965
ML-500 | NBR 14965
ML-550 | NBR 14965
ML-600 | NBR 14965
ML-650 | NBR 14965
ML-700 | NBR 14965
ML-750 | NBR 14965
ML-800 | NBR 14965
ML-850 | NBR 14965
ML-900 | NBR 14965
ML-1000 | NBR 14965
DX51D | EN 10346
DX52D | EN 10346
DX53D | EN 10346
DX54D | EN 10346
DX55D | EN 10346
DX56D | EN 10346
DX57D | EN 10346
S220GD | EN 10346
S250GD | EN 10346
S280GD | EN 10346
S320GD | EN 10346
S350GD | EN 10346
S390GD | EN 10346
S420GD | EN 10346
S450GD | EN 10346
S550GD | EN 10346
HX160YD | EN 10346
HX180YD | EN 10346
HX180BD | EN 10346
HX220YD | EN 10346
HX220BD | EN 10346
HX260YD | EN 10346
HX260BD | EN 10346
HX260LAD | EN 10346
HX300YD | EN 10346
HX300BD | EN 10346
HX300LAD | EN 10346
HX340BD | EN 10346
HX340LAD | EN 10346
HX380LAD | EN 10346
HX420LAD | EN 10346
HX460LAD | EN 10346
HX500LAD | EN 10346
HCT450X | EN 10346
HCT490X | EN 10346
HCT590X | EN 10346
HCT780X | EN 10346
HCT980X | EN 10346
HCT980XG | EN 10346
HCT690T | EN 10346
HCT780T | EN 10346
HCT600C | EN 10346
HCT780C | EN 10346
HCT980C | EN 10346
HDT450F | EN 10346
HDT580F | EN 10346
HDT580X | EN 10346
HDT750C | EN 10346
HDT760C | EN 10346
HDT950C | EN 10346
GF40 | NBR 6658
GF45 | NBR 6658
GF50 | NBR 6658
GF55 | NBR 6658
GQ | NBR 6658
CR1 | GMW 2
CR2 | GMW 2
CR3 | GMW 2
CR4 | GMW 2
CR5 | GMW 2
HR0 | GMW 2
HR1 | GMW 2
HR2 | GMW 2
HR3 | GMW 2
CR180B2 | GMW 3032
CR210B2 | GMW 3032
CR240B2 | GMW 3032
CR270B2 | GMW 3032
CR300B2 | GMW 3032
CR240LA | GMW 3032
CR270LA | GMW 3032
CR300LA | GMW 3032
CR340LA | GMW 3032
CR380LA | GMW 3032
CR420LA | GMW 3032
CR500LA | GMW 3032
CR550LA | GMW 3032
HR370T-SA | GMW 3032
HR440T-SA | GMW 3032
IS-220 | NBR 5915-3
IS-260 | NBR 5915-3
IS-300 | NBR 5915-3
IFAR-180 | NBR 5915-3
IFAR-210 | NBR 5915-3
IFAR-240 | NBR 5915-3
IFAR-270 | NBR 5915-3
GL-1 | NBR 7460
GL-2 | NBR 7460
GL-3 | NBR 7460
GL-4 | NBR 7460
GL-5 | NBR 7460
BH-180 | NBR 5915-4
BH-210 | NBR 5915-4
BH-240 | NBR 5915-4
BH-270 | NBR 5915-4
BH-300 | NBR 5915-4
BH-340 | NBR 5915-4
RP-180 | NBR 5915-5
RP-210 | NBR 5915-5
RP-240 | NBR 5915-5
RP-270 | NBR 5915-5
RP-300 | NBR 5915-5
ARBL-240 | NBR 5915-6
ARBL-270 | NBR 5915-6
ARBL-300 | NBR 5915-6
ARBL-320 | NBR 5915-6
ARBL-340 | NBR 5915-6
ARBL-380 | NBR 5915-6
ARBL-420 | NBR 5915-6
ARBL-500 | NBR 5915-6
ARBL-550 | NBR 5915-6
Ci | PSA B53 3271
Ei | PSA B53 3271
ESi | PSA B53 3271
SESi | PSA B53 3271
1Ci | PSA B53 3271
3Ci | PSA B53 3271
E180BHi | PSA B53 3271
E220BHi | PSA B53 3271
P220i | PSA B53 3271
P260i | PSA B53 3271
E275Di | PSA B53 3271
E335Di | PSA B53 3271
E390Di | PSA B53 3271
HD300LAi | PSA B53 3271
HD380LAi | PSA B53 3271
HE445Di | PSA B53 3271
HE490Di | PSA B53 3271
DP450i | PSA B53 3271
DP600i | PSA B53 3271
DP780i | PSA B53 3271
FB45i | PSA B53 3271
FB60i | PSA B53 3271
PHS 1500i | PSA B53 3271

## NBR 5906
NBR 5906:2008 |  |  |  |  | índice
Bobinas e chapas laminadas a quente de aço carbono para estampagem - Especificação
Escopo
espessura menor ou igual a 10,0 mm (usualmente as usinas produzem com espessura mínima de 1,50 mm)
Composição Química
Grau | % C máx. | % Mn máx. | % P máx. | % S máx.
EM | 0.1 | 0.45 | 0.04 | 0.04
EP | 0.08 | 0.4 | 0.03 | 0.03
EPA | 0.08 | 0.35 | 0.025 | 0.025
Nota:
- obrigatoriamente aço acalmado, com %Al = mín. 0,020, caso não seja utilizado outro elemento para fixação do nitrogênio
Propriedades Mecânicas
Grau | espessura (mm) | Limite de escoamento (MPa) máx. | Limite de Resistência (MPa) máx. | % mín. alongamento (Lo = 50 mm)
EM | e < 2,00 | --- | 450 | 25
| 2,00 < e < 3,00 | --- | 430 | 28
| e > 3,00 | --- | 430 | 30
EP | e < 2,00 | 320 | 430 | 27
| 2,00 < e < 3,00 | 300 | 410 | 30
| e > 3,00 | 300 | 410 | 34
EPA | e < 2,00 | 300 | 420 | 30
| 2,00 < e < 3,00 | 290 | 400 | 33
| e > 3,00 | 280 | 400 | 35
Notas:
- quando solicitada base de medida Lo = 80 mm (para e < 3,00 mm), subtrair 2 pontos percentuais da % alongamento
- admite-se redução de 1 ponto percentual no valor de % alongamento para materiais decapados em processo contínuo ou com laminação de acabamento
- corpo de prova no sentido transversal
- propriedades mecânicas são garantidas por 3 meses após o material ser disponibilizado para o comprador

## NBR 5915-2
NBR 5915-2:2013 | [7 empty] | índice
Chapas e bobinas de aço laminadas a frio. Parte 2: Aços para estampagem
Escopo
espessura menor ou igual a 3,0 mm
Composição Química
Grau | % C máx | % Mn máx. | % P máx. | % S máx. | % Al mín. | % Ti máx.
EM | 0.12 | 0.6 | 0.03 | 0.03 | 0.01 | ---
EP | 0.1 | 0.45 | 0.03 | 0.03 | 0.01 | ---
EEP - 1 | 0.08 | 0.45 | 0.03 | 0.03 | 0.01 | ---
EEP - 2 | 0.06 | 0.45 | 0.03 | 0.02 | 0.01 | ---
EEP - 3 | 0.007 | 0.35 | 0.02 | 0.02 | 0.01 | 0.2
EEP - 4 | 0.007 | 0.2 | 0.02 | 0.02 | 0.01 | 0.2
Nota:
- pode ser adicionado Nb para substituir todo ou parte do Ti, passando a ter o limite de % (Ti + Nb) = máx. 0,20
- pode ser estabelecido pelo comprador um teor máximo de boro de 0,0005'%
Propriedades Mecânicas
Grau | espessura (mm) | Limite de escoamento (MPa) | Limite de Resistência (MPa) | % mín. alongamento (Lo = 50 mm) | Anisotropia r90 mín. | Expoente de encruamento n90 mín. | Embutimento Erichsen mín. (mm) |  | Dureza (HRB) máx. (orientativo) - apenas na versão antiga da norma
EM | e < 0,50 | 140 - 320 | 270 - 390 | 26 | --- | --- | --- |  | 65
| 0,50 < e < 0,70 | 140 - 300 |  | 28
| e > 0,70 | 140 - 280 |  | 30
EP | e < 0,50 | 140 - 300 | 270 - 370 | 31 | 1.3 | 0.16 | conforme tabela abaixo |  | 57
| 0,50 < e < 0,70 | 140 - 280 |  | 33
| e > 0,70 | 140 - 260 |  | 35
EEP - 1 | e < 0,50 | 140 - 270 | 270 - 350 | 34 | 1.7 | 0.19 |  |  | 50
| 0,50 < e < 0,70 | 140 - 250 |  | 36
| e > 0,70 | 140 - 230 |  | 38
EEP - 2 | e < 0,50 | 140 - 250 | 270 - 350 | 35 | 1.9 | 0.2 |  |  | 50
| 0,50 < e < 0,70 | 140 - 230 |  | 37
| e > 0,70 | 140 - 210 |  | 39
EEP - 3 | e < 0,50 | 140 - 220 | mín. 270 | 37 | 2.1 | 0.22 |  |  | 48
| 0,50 < e < 0,70 | 140 - 200 |  | 39
| e > 0,70 | 140 - 180 |  | 41
EEP - 4 | e < 0,50 | 120 - 200 | mín. 260 | 38 | 2.3 | 0.23 |  |  | 48
| 0,50 < e < 0,70 | 120 - 180 |  | 40
| e > 0,70 | 120 - 160 |  | 42
Notas:
- quando solicitada base de medida Lo = 80 mm (para e < 3,00 mm), subtrair 2 pontos percentuais da % alongamento
- para espessuras > 1,60 mm, os valores de anisotropia e do expoente de encruamento podem atingir, respectivamente: 0,2 e 0,02 unidades abaixo dos indicados na tabela
- propriedades mecânicas são garantidas por 1 mês para os graus EM e EP e 6 meses para os graus EP e EEP, a partir da data do recebimento pelo comprador
Embutimento Erichsen
Valores mínimos de altura do embutimento (mm)
Espessura (mm) | EP | EEP 1 e 2 | EEP 3 e 4
0.3 | 9 | 9.4 | 9.5
0.35 | 9.2 | 9.5 | 9.6
0.4 | 9.3 | 9.6 | 9.7
0.45 | 9.4 | 9.7 | 9.9
0.5 | 9.5 | 9.8 | 10
0.55 | 9.6 | 9.9 | 10.1
0.6 | 9.7 | 10 | 10.2
0.65 | 9.8 | 10.1 | 10.3
0.7 | 9.9 | 10.2 | 10.4
0.75 | 10 | 10.3 | 10.5
0.8 | 10.1 | 10.4 | 10.6
0.85 | 10.2 | 10.5 | 10.7
0.9 | 10.3 | 10.6 | 10,8 (10,6?)
0.95 | 10.4 | 10.7 | 10.8
1 | 10.5 | 10.8 | 11
1.1 | 10.7 | 11 | 11.1
1.2 | 10.8 | 11.1 | 11.3
1.3 | 11 | 11.2 | 11.4
1.4 | 11.1 | 11.4 | 11.6
1.5 | 11.2 | 11.5 | 11.7
1.6 | 11.4 | 11.6 | 11.8
1.7 | 11.5 | 11.8 | 11.9
1.8 | 11.6 | 11.9 | 12
1.9 | 11.7 | 12 | 12.2
2 | 11.8 | 12.1 | 12.3

## NBR 5915-3
NBR 5915-3:2013 | [7 empty] | índice
Chapas e bobinas de aço laminadas a frio. Parte 3: Aços isotrópicos e aços estruturais de extrabaixo carbono
Composição Química
Grau | % C máx | %Si máx. | % Mn máx. | % P máx. | % S máx. | % Al mín. | % Ti máx. | % Nb máx.
IS-220 | 0.1 | 0.5 | 0.6 | 0.025 | 0.025 | 0.01 | 0.1 | 0.05
IS-260 |  |  | 0.9
IS-300 |  |  | 1.2
IFAR-180 | 0.01 | 0.3 | 0.7 | 0.07 | 0.025 | 0.01 | 0.15 | 0.09
IFAR-210 |  |  | 0.9 | 0.08
IFAR-240 |  |  | 1.6 | 0.1
IFAR-270 |  | 0.5 | 1.6 | 0.12
Nota:
- podem ser adicionados, isoladamente ou combinados, Nb, Ti, V, Zr e S, desde que a soma de seus teores não ultrapasse 0,22%
Propriedades Mecânicas
Grau | Limite de escoamento (MPa) | Limite de Resistência (MPa) | % mín. alongamento (Lo = 50 mm) | Anisotropia r90 mín. | Expoente de encruamento n90 mín.
IS-220 | 220 - 280 | 300 - 400 | 33 | mín. 1,4 | 0.18
IS-260 | 260 - 320 | 320 - 420 | 31 |  | 0.17
IS-300 | 300 - 360 | 340 - 440 | 28 |  | 0.16
IFAR-180 | 180 - 240 | mín. 330 | 38 | máx. 1,7 | 0.19
IFAR-210 | 210 - 270 | mín. 340 | 36 | máx. 1,6 | 0.18
IFAR-240 | 240 - 300 | mín. 360 | 34 | máx. 1,4 | 0.17
IFAR-270 | 270 - 340 | 360 - 440 | 32 | máx. 1,4 | 0.17
Notas:
- ensaio de tração no sentido transversal à direção de laminação
- quando solicitado % alongamento com base de medida Lo = 80 mm, subtrair 2 pontos percentuais do especificado na tabela
- para espessuras > 1,60 mm, os valores de anisotropia e do expoente de encruamento podem atingir, respectivamente: 0,2 e 0,02 unidades abaixo dos indicados na tabela
- para produtos com espessura inferior a 0,70 mm, ou com carcterísticas especiais de planicidade, o alongamento pode atingir 2 unidades abaixo do indicado na tabela
- as propriedades mecânicas são garantidas por um período de seis meses para os graus IFAR e um mês para os graus IS

## NBR 5915-4
NBR 5915-4:2013 | [7 empty] | índice
Chapas e bobinas de aço laminadas a frio. Parte 4: Aços endurecíveis em estufa
Composição Química
Grau | % C máx | %Si máx. | % Mn máx. | % P máx. | % S máx. | % Al mín.
BH-180 | 0.05 | 0.5 | 0.7 | 0.06 | 0.03 | 0.015
BH-210 | 0.07 |  | 0.7 | 0.08
BH-240 | 0.08 |  | 0.8 | 0.1
BH-270 | 0.09 |  | 1 | 0.11
BH-300 | 0.1 |  | 1.3 | 0.12
BH-340 | 0.12 |  | 1.5 | 0.12
Propriedades Mecânicas
Grau | Limite de escoamento (MPa) | Limite de Resistência (MPa) | % mín. alongamento |  | Anisotropia plástica mín. |  | Expoente de encruamento n90 mín. | Endurecimento por cura na pintura (MPa)
|  |  | Lo = 50 mm | Lo = 80 mm | r90 | rm
BH-180 | 180 - 240 | 300 - 380 | 34 | 32 | - | 1.5 | 0.17 | 33
BH-210 | 210 - 270 | 320 - 400 | 33 | 31 | - | 1.4 | 0.16
BH-240 | 240 - 320 | mín. 340 | 32 | 30 | - | 1.2 | 0.16
BH-270 | 270 - 330 | mín. 360 | 30 | 28 | 1.2 | - | 0.15
BH-300 | 300 - 360 | mín. 390 | 28 | 26 | 1.1 | - | 0.14
BH-340 | 340 - 420 | 410 - 530 | 24 | 22 | 1 | - | 0.13
Notas:
- ensaio de tração no sentido transversal à direção de laminação
- para espessuras > 1,60 mm, os valores de anisotropia e do expoente de encruamento podem atingir, respectivamente: 0,2 e 0,02 unidades abaixo dos indicados na tabela
- para produtos com espessura inferior a 0,70 mm, ou com carcterísticas especiais de planicidade, o alongamento pode atingir 2 unidades abaixo do indicado na tabela
- o endurecimento é avaliado pela elevação do limite de escoamento após deformação de 2,0%, seguindo-se de simulação do tratamento a 170°C por 20 min.
- as propriedades mecânicas são garantidas por um período de três meses

## NBR 5915-5
NBR 5915-5:2013 | [6 empty] | índice
Chapas e bobinas de aço laminadas a frio. Parte 5: Aços refosforados
Composição Química
Grau | % C máx | %Si máx. | % Mn máx. | % P | % S máx. | % Al mín.
RP-180 | 0.05 | 0.5 | 0.7 | 0,010 - 0,060 | 0.025 | 0.015
RP-210 | 0.06 |  |  | 0,010 - 0,080
RP-240 | 0.07 |  |  | 0,010 - 0,100
RP-270 | 0.08 |  |  | 0,010 - 0,100
RP-300 | 0.1 |  |  | 0,010 - 0,120
Propriedades Mecânicas
Grau | Limite de escoamento (MPa) | Limite de Resistência (MPa) | % mín. alongamento |  | Anisotropia plástica r90 mín. | Expoente de encruamento n90 mín.
|  |  | Lo = 50 mm | Lo = 80 mm
RP-180 | 180 - 240 | 320 - 400 | 35 | 33 | 1.6 | 0.17
RP-210 | 210 - 270 | 340 - 420 | 33 | 31 | 1.3 | 0.16
RP-240 | 240 - 300 | 350 - 430 | 31 | 29 | 1.2 | 0.15
RP-270 | 270 - 330 | 360 - 440 | 28 | 26 | 1 | -
RP-300 | 300 - 360 | 380 - 460 | 25 | 23 | - | -
Notas:
- ensaio de tração no sentido transversal à direção de laminação
- para espessuras > 1,60 mm, os valores de anisotropia e do expoente de encruamento podem atingir, respectivamente: 0,2 e 0,02 unidades abaixo dos indicados na tabela
- para produtos com espessura inferior a 0,70 mm, ou com carcterísticas especiais de planicidade, o alongamento pode atingir 2 unidades abaixo do indicado na tabela
- as propriedades mecânicas são garantidas por um período de seis meses para os graus RP-180 e RP-210 e de três meses para os demais graus

## NBR 5915-6
NBR 5915-6:2013 | [7 empty] | índice
Chapas e bobinas de aço laminadas a frio. Parte 5: Aços microligados
Composição Química
Grau | % C máx | %Si máx. | % Mn máx. | % P máx. | % S máx. | % Al mín. | % Ti máx. | % Nb máx.
ARBL-240 | 0.07 | 0.5 | 0.8 | 0.03 | 0.03 | 0.015 | 0.15 | 0.09
ARBL-270 | 0.08 | 0.5 | 0.8
ARBL-300 | 0.1 | 0.5 | 1
ARBL-320 | 0.1 | 0.5 | 1.2
ARBL-340 | 0.1 | 0.5 | 1.2
ARBL-380 | 0.12 | 0.5 | 1.2
ARBL-420 | 0.12 | 0.6 | 1.5
ARBL-500 | 0.12 | 0.6 | 1.6
ARBL-550 | 0.15 | 0.6 | 1.8
Nota:
- É desejado um carbono equivalente (CE) menor ou igual a 0,24 %, sendo que CE = %C + %Si/30 + %Mn/20 + 2%P + 4%S
Propriedades Mecânicas
Grau | Limite de escoamento (MPa) | Limite de Resistência (MPa) | % mín. alongamento |  | Anisotropia plástica r90 mín. | Expoente de encruamento n90 mín.
|  |  | Lo = 50 mm | Lo = 80 mm
ARBL-240 | 240 - 300 | 340 - 400 | 32 | 30 | 1.2 | 0.16
ARBL-270 | 270 - 340 | 380 - 440 | 28 | 27 | 1.1 | 0.16
ARBL-300 | 300 - 380 | 380 - 500 | 26 | 24 | - | 0.14
ARBL-320 | 320 - 400 | 400 - 520 | 24 | 22 | - | 0.14
ARBL-340 | 340 - 440 | 410 - 530 | 23 | 21 | - | 0.13
ARBL-380 | 380 - 500 | 460 - 600 | 21 | 19 | - | 0.12
ARBL-420 | 420 - 540 | 480 - 620 | 19 | 17 | - | 0.11
ARBL-500 | 500 - 600 | 560 - 680 | 16 | 14 | - | -
ARBL-550 | 550 - 650 | 610 - 740 | 14 | 12 | - | -
Notas:
- ensaio de tração no sentido transversal à direção de laminação
- para produtos com espessura inferior a 0,70 mm, ou com carcterísticas especiais de planicidade, o alongamento pode atingir 2 unidades abaixo do indicado na tabela
- os valores de expoente de encruamento são indicativos
- as propriedades mecânicas são garantidas por um período de seis meses para os graus ARBL-270, ARBL-300, ARBL-320 e ARBL-340 e de um mês para os demais graus

## NBR 6648
NBR 6648:2014 | [6 empty] | índice
Bobinas e chapas grossas de aço carbono para uso estrutural - Especificação
Escopo
espessura acima de 5,00 mm e menor que 100 mm
Composição Química
Grau | % C máx. | % Mn máx. | % Si máx. | % P máx. | % S máx. | % Al mín.
CG210 | 0.2 | 1 | 0.4 | 0.035 | 0.03 | 0.01
CG250 | 0.25 | 1.2 | 0.4 | 0.035 | 0.03 | 0.01
CG280 | 0.25 | 1.5 | 0.5 | 0.035 | 0.03 | 0.01
Notas:
- é vetada a adição de B > 0,0010 %
- quando especificado, o teor de Cu deve ser mín. 0,20 %; neste caso o teor de P passa a máx. 0,040%
- aços soldáveis, com carbono equivalente < 0,55 %
- Ceq. = %C + %Mn/6 +(%Cr + %Mo + %V)/5 + (%Ni +%Cu)/15
Propriedades Mecânicas
Grau | Limite de escoamento mín. (MPa) | Limite de Resistência (MPa) | LE / LR máx. | % mín. alongamento (Lo=50 mm) | % mín. alongamento (Lo=200 mm) | Dobra 180º
CG210 | 210 | 340 - 490 | 0.93 | 27 | 23 | 1,0 e
CG250 | 250 | 400 - 550 | 0.93 | 23 | 20 | 2,0 e
CG280 | 280 | 450 - 600 | 0.93 | 22 | 19 | 2,5 e
Nota: espessura do corpo de prova máx. 25 mm

## NBR 6649
NBR 6649:2014 | [6 empty] | índice
Bobinas e chapas finas a frio de aço-carbono para uso estrutural - Especificação
Composição Química
Grau | % C máx | % Mn máx. | % P máx. | % S máx. | % Si máx. | % Al mín.
F210 | 0.1 | 0.4 | 0.04 | 0.03 | 0.4 | 0.01
F230 | 0.13 | 0.5 | 0.04 | 0.03 | 0.4 | 0.01
F250 | 0.15 | 0.6 | 0.04 | 0.03 | 0.4 | 0.01
F280 | 0.18 | 0.8 | 0.04 | 0.03 | 0.5 | 0.01
F320 | 0.2 | 1 | 0.04 | 0.03 | 0.6 | 0.01
F345 | 0.25 | 1.4 | 0.04 | 0.03 | 0.7 | 0.01
F400 | 0.25 | 1.6 | 0.04 | 0.03 | 0.7 | 0.01
Nota:
- Quando especificado, o teor mínimo de cobre de ser 0,20 %.
- O carbono equivalente da análise da corrida deve ser menor ou igual a 0,50 %, sendo:
C equivalente = %C + %Mn/6 +(%Cr+%Mo+%V)/5 + (%Ni+%Cu)/15
Propriedades Mecânicas
Grau | Limite de escoamento mín. (MPa) | Limite de Resistência mín. (MPa) | % mín. alongamento (Lo=50 mm)
F210 | 210 | 300 | 24
F230 | 230 | 310 | 22
F250 | 250 | 360 | 17
F280 | 280 | 380 | 16
F320 | 320 | 390 | 14
F345 | 345 | 430 | 12
F400 | 400 | 450 | 10
Versão antiga da norma, ainda comum no mercado: NBR 6649:1986
Composição Química
Grau | % C máx | % P máx. | % S máx.
CF 21 | 0.2 | 0.04 | 0.04
CF 24 | 0.2 | 0.04 | 0.04
CF 26 | 0.2 | 0.04 | 0.04
CF 28 | 0.25 | 0.04 | 0.04
CF 55 | 0.25 | 0.04 | 0.04
Propriedades Mecânicas
Grau | Limite de escoamento mín. (MPa) | Limite de Resistência mín. (MPa) | % mín. alongamento (Lo=50 mm) | Dobra 180º
CF 21 | 210 | 340 | 24 | 1,0 e
CF 24 | 240 | 370 | 22 | 1,5 e
CF 26 | 260 | 400 | 21 | 2,0 e
CF 28 | 280 | 440 | 20 | 2,0 e
CF 55 | 550 | 570 | --- | ---

## NBR 6650
NBR 6650:2014 | [7 empty] | índice
Bobinas e chapas finas a quente de aço-carbono para uso estrutural - Especificação
Composição Química
Grau | % C máx. | % Mn máx. | % P máx. | % S máx. | % Si máx. | % Al mín. | % B máx.
CFQ 210 | 0.15 | 0.6 | 0.035 | 0.03 | 0.4 | 0.01 | 0.001
CFQ 250 | 0.2 | 1 | 0.035 | 0.03 | 0.4 | 0.01 | 0.001
CFQ 280 | 0.25 | 1.2 | 0.035 | 0.03 | 0.5 | 0.01 | 0.001
CF Q 300 | 0.28 | 1.5 | 0.035 | 0.03 | 0.6 | 0.01 | 0.001
Nota:
- quando especificado, o teor mínimo de cobre deve ser 0,20 %; neste caso o teor máximo de fósforo pode ser alterado para 0,040 %
- para efeito de soldabilidade, o teor máximo de carbono equivalente deve ser 0,55 %, onde :
Carbono equivalente = % C + % Mn / 6 +(% Cr + % Mo + % V) / 5 + (% Ni + % Cu) / 15
Propriedades Mecânicas
Grau | Limite de escoamento mín. (MPa) | Limite de Resistência mín. (MPa) | LE/LR máx. | % mín. alongamento (Lo=50 mm) |  | Dobra 180º
|  |  |  | e < 3,00 | e > 3,00
CFQ 210 | 210 | 340 - 490 | 0.93 | 22 | 25 | 1,0 e
CFQ 250 | 250 | 400 - 550 | 0.93 | 20 | 21 | 2,0 e
CFQ 280 | 280 | 440 - 590 | 0.93 | 17 | 21 | 2,5 e
CFQ 300 | 300 | 450 - 600 | 0.93 | 16 | 19 | 3,0 e
Nota:
- corpo de prova no sentido longitudinal para ensaio de tração, e transversal para ensaio de dobramento.
Versão antiga da norma, ainda comum no mercado: NBR 6650:1986
Composição Química
Grau | % C máx | % P máx. | % S máx.
CF 21 | 0.2 | 0.04 | 0.04
CF 24 | 0.25 | 0.04 | 0.04
CF 26 | 0.25 | 0.04 | 0.04
CF 28 | 0.25 | 0.04 | 0.04
CF 30 | 0.3 | 0.04 | 0.04
Propriedades Mecânicas
Grau | Limite de escoamento mín. (MPa) | Limite de Resistência mín. (MPa) | % mín. alongamento (Lo=50 mm) |  | Dobra 180º
|  |  | e < 3,00 | e > 3,00
CF 21 | 210 | 340 | 22 | 25 | 1,0 e
CF 24 | 240 | 370 | 20 | 23 | 1,5 e
CF 26 | 260 | 410 | 18 | 22 | 2,0 e
CF 28 | 280 | 440 | 17 | 21 | 2,5 e
CF 30 | 300 | 490 | 16 | 19 | 3,0 e
Nota:
- % alongamento em função da espessura nominal

## NBR 6655
NBR 6655:2011 | [6 empty] | índice
Bobinas e chapas laminadas a quente de aço acalmado com características melhoradas de propriedades mecânicas, conformabilidade e soldabilidade - Especificação
Escopo
espessura entre 2,00 e 16,00 mm
Composição Química
Grau | % C máx | % Mn máx. | % Si máx. | % P máx. | % S máx. | % Al mín.
LN 200 | 0.15 | 0.6 | 0.1 | 0.025 | 0.025 | 0.01
LN 240 | 0.18 | 1 | 0.2 | 0.025 | 0.025 | 0.01
LN 280 | 0.2 | 1.2 | 0.3 | 0.025 | 0.025 | 0.01
LN 360 | 0.2 | 1.3 | 0.35 | 0.025 | 0.025 | 0.01
Nota:
- podem ser adicionados os elementos de liga: Nb (máx. 0,12%), Ti (máx. 0,20%) e V (máx. 0,12%)
- a somatória dos teores de Nb. Ti e V deve ser no máximo 0,20%
- para o grau LNE 260, no caso de ser adicionado elemento de liga, deve-se considerar % C = máx. 0,12
- pode ser acordado valor de carbono equivalente, sendo: Ceq = C + Mn/6 + Si/24 + Ni/40 + Cr/5 + Mo/4 + V/14
Propriedades Mecânicas
Grau | Limite de escoamento (MPa) | Limite de Resistência (MPa) | % mín. alongamento (D5) | Dobra 180º
LN 200 | 200 - 360 | 320 - 470 | 35 | 0 e
LN 240 | 240 - 380 | 360 - 510 | 30 | 0,5 e
LN 280 | 280 - 440 | 410 - 560 | 28 | 1,0 e
LN 360 | 360 - 520 | 450 - 620 | 25 | 1,5 e
Notas:
- admite-se redução de 1 ponto porcentual de alongamento para materiais decapados por processo contínuo ou com laminação de acabamento

## NBR 6656
NBR 6656:2016 | [12 empty] | índice
Bobinas e chapas laminadas a quente de aço acalmado com características especiais de propriedades mecânicas, conformabilidade e soldabilidade - Requisitos
Escopo
espessura entre 2,00 e 16,00 mm
Composição Química
Grau | % C máx | % Mn máx. | % Si máx. | % P máx. | % S máx. | % Al mín. | % Nb máx. | % V máx. | % Ti máx. | %(Nb+Ti+V) | % Mo máx. | % B máx. | % Cr máx.
LNE 200 | 0.12 | 0.6 | 0.35 | 0.025 | 0.025 | 0.015 | 0.12 | 0.12 | 0.2 | máx. 0,20 | --- | --- | ---
LNE 230 | 0.12 | 0.8 | 0.35 | 0.025 | 0.025 | 0.015 | 0.12 | 0.12 | 0.2 | máx. 0,20 | --- | --- | ---
LNE 260 | 0.16 | 1 | 0.35 | 0.025 | 0.025 | 0.015 | 0.12 | 0.12 | 0.2 | máx. 0,20 | --- | --- | ---
LNE 280 | 0.16 | 1 | 0.35 | 0.025 | 0.015 | 0.015 | 0.12 | 0.12 | 0.2 | máx. 0,20 | --- | --- | ---
LNE 315 | 0.12 | 1.1 | 0.35 | 0.025 | 0.015 | 0.015 | 0.12 | 0.12 | 0.2 | máx. 0,20 | --- | --- | ---
LNE 355 | 0.12 | 1.1 | 0.35 | 0.025 | 0.015 | 0.015 | 0.12 | 0.12 | 0.2 | 0,010 - 0,22
LNE 380 | 0.12 | 1.2 | 0.35 | 0.025 | 0.015 | 0.015 | 0.12 | 0.12 | 0.2 | 0,010 - 0,22 | --- | --- | ---
LNE 400 | 0.15 | 1.4 | 0.35 | 0.025 | 0.015 | 0.015 | 0.12 | 0.12 | 0.2 | 0,010 - 0,22 | --- | --- | ---
LNE 420 | 0.12 | 1.6 | 0.35 | 0.025 | 0.015 | 0.015 | 0.09 | 0.12 | 0.15 | 0,010 - 0,22 | --- | --- | ---
LNE 460 | 0.12 | 1.6 | 0.35 | 0.025 | 0.015 | 0.015 | 0.09 | 0.12 | 0.15 | 0,010 - 0,22 | --- | --- | ---
LNE 500 | 0.12 | 1.7 | 0.35 | 0.025 | 0.015 | 0.015 | 0.12 | 0.12 | 0.2 | 0,010 - 0,22 | --- | --- | ---
LNE 550 | 0.12 | 1.9 | 0.35 | 0.025 | 0.015 | 0.015 | 0.12 | 0.12 | 0.2 | 0,010 - 0,22 | --- | --- | ---
LNE 600 | 0.15 | 1.9 | 0.35 | 0.025 | 0.015 | 0.015 | 0.12 | 0.12 | 0.2 | 0,010 - 0,22 | 0.5 | 0.005 | 0.5
LNE 650 | 0.16 | 2 | 0.35 | 0.025 | 0.015 | 0.015 | 0.12 | 0.12 | 0.2 | 0,010 - 0,22 | 0.5 | 0.005 | 0.5
LNE 700 | 0.18 | 2.1 | 0.55 | 0.03 | 0.015 | 0.015 | 0.12 | 0.12 | 0.2 | 0,010 - 0,22 | 0.5 | 0.005 | 0.6
Propriedades Mecânicas
Grau | Limite de escoamento (MPa) | Limite de Resistência (MPa) | % mín. alongamento (D5) | Dobra 180º (mm)
LNE 200 | 200 - 330 | 280 - 410 | 35 | 0 e
LNE 230 | 230 - 360 | 330 - 460 | 30 | 0 e
LNE 260 | 260 - 390 | 370 - 500 | 30 | 0 e
LNE 280 | 280 - 420 | 380 - 520 | 28 | 0 e
LNE 315 | 315 - 455 | 390 - 530 | 25 | 0 e
LNE 355 | 355 - 510 | 430 - 570 | 24 | 0 e
LNE 380 | 380 - 530 | 460 - 600 | 23 | 0 e
LNE 400 | 400 - 530 | 520 - 650 | 23 | 0 e
LNE 420 | 420 - 540 | 520 - 650 | 22 | 0 e (e < 10,00) 0,5 e (e > 10,00)
LNE 460 | 460 - 580 | 540 - 680 | 18 | 0,5 e (e < 10,00) 1,0 e (e > 10,00)
LNE 500 | 500 - 620 | 560 - 700 | 18 | 0,5 e (e < 10,00) 1,0 e (e > 10,00)
LNE 550 | 550 - 670 | 600 - 760 | 15 | 1,5 e
LNE 600 | 600 - 720 | 650 - 800 | 14 | 1,5 e
LNE 650 | 650 - 790 | 690 - 850 | 12 | 2,0 e
LNE 700 | 700 - 850 | 750 - 950 | 12 | 2,0 e
Notas:
- os corpos de prova para realização de ensaios de tração e dobramento devem ser retirados no sentido transversal à laminação.
- podem ser especificados requisitos de resistência ao impacto (J1, J2, J3 ou J4) - nestes casos, consultar a tabela 3 da norma

## NBR 6658
NBR 6658:2020 |  |  |  |  | índice
Bobinas e chapas finas de aço - carbono para uso geral - Especificação
Escopo
laminados a quente com espessura entre 1,20 e 5,00 mm / laminados a frio com espessura entre 0,30 e 2,30 mm / destinados a uso geral
Composição Química
Grau | % C máx. | % Mn máx. | % P máx. | % S máx.
NBR 6658 | 0.15 | 0.6 | 0.04 | 0.04
Nota:
- No caso de restrição à presença de algum elemento químico, novos requisitos devem ser indicados na ordem de compra, mediante acordo prévio.
Propriedades Mecânicas
Grau | Dureza
GF40 | 40 - 55
GF45 | 45 - 60
GF50 | 50 - 65
GF55 | 55 - 70
GQ | ---
Notas:
- GF = laminado a frio
- GQ = laminado a quente

## NBR 7008-2
NBR 7008-2:2012 | [5 empty] | índice
Chapas e bobinas de aço revestidas com zinco ou liga zinco-ferro pelo processo contínuo de imersão a quente. Parte 2: Aços de qualidade comercial e para estampagem.
Composição Química
Grau | % C máx | % Mn máx. | % P máx. | % S máx. | % Al mín.
ZC | 0.15 | 0.6 | 0.12 | 0.035 | ---
ZE | 0.1 | 0.45 | 0.03 | 0.03 | ---
ZEE grau 1 | 0.08 | 0.45 | 0.03 | 0.03 | 0.01
ZEE grau 2 | 0.08 | 0.45 | 0.03 | 0.02 | 0.01
ZEE grau 3 | 0.01 | 0.3 | 0.02 | 0.02 | 0.01
ZEE grau 4 | 0.01 | 0.3 | 0.02 | 0.02 | 0.01
Nota:
- demais elementos encontrados também devem ser reportados no certificado de qualidade
Propriedades Mecânicas
Grau | Limite de escoamento (MPa) | Limite de Resistência máx. (MPa) | % mín. alongamento (Lo = 50 mm) | Anisotropia r90 mín. | Expoente de encruamento n90 mín.
ZC | --- | --- | --- | --- | ---
ZE | 140 - 300 | 420 | 26 | --- | ---
ZEE grau 1 | 140 - 260 | 380 | 31 | --- | ---
ZEE grau 2 | 140 - 220 | 350 | 37 | 1.6 | 0.18
ZEE grau 3 | 140 - 200 | 350 | 40 | 1.9 | 0.21
ZEE grau 4 | 120 - 180 | 350 | 40 | 1.9 | 0.21
Notas:
- produtos com espessura inferior a 0,70 mm ou com características especiais de planicidade, o alongamento pode atingir 2 pontos percentuais abaixo da tabela
- para revestimento zinco-ferro, o alongamento, a anisotropia e o expoente de encruamento podem atingir respectivamente 2; 0,2 ; 0,02 unidades abaixo da tabela
- produtos com espessura > 1,60 mm, a anisotropia e o expoente de encruamento podem atingir respectivamente 0,2 e 0,02 unidades abaixo da tabela
- propriedades mecânicas válidas por 6 meses para os graus ZEE e por um mês para os demais graus
Embutimento Erichsen
Valores mínimos de altura do embutimento (mm)
Espessura (mm) | ZE | ZEE graus 1 e 2 | ZEE graus 3 e 4
0.3 | 8.8 | 9.2 | 9.3
0.35 | 9 | 9.3 | 9.4
0.4 | 9.1 | 9.4 | 9.5
0.45 | 9.2 | 9.5 | 9.7
0.5 | 9.3 | 9.6 | 9.8
0.55 | 9.4 | 9.7 | 9.9
0.6 | 9.5 | 9.8 | 10
0.65 | 9.6 | 9.9 | 10.1
0.7 | 9.7 | 10 | 10.2
0.75 | 9.8 | 10.1 | 10.3
0.8 | 9.9 | 10.2 | 10.4
0.85 | 10 | 10.3 | 10.5
0.9 | 10.1 | 10.4 | 10.6
0.95 | 10.2 | 10.5 | 10.7
1 | 10.3 | 10.6 | 10.8
1.1 | 10.5 | 10.8 | 10.9
1.2 | 10.6 | 10.9 | 11.1
1.3 | 10.8 | 11 | 11.2
1.4 | 10.9 | 11.2 | 11.4
1.5 | 11 | 11.3 | 11.5
1.6 | 11.2 | 11.4 | 11.6
1.7 | 11.3 | 11.6 | 11.7
1.8 | 11.4 | 11.7 | 11.8
1.9 | 11.5 | 11.8 | 12
2 | 11.6 | 11.9 | 12.1
Ensaio de aderência da camada
Dobra 180° , não pemitido apresentar desprendimento do revestimento
Revestimento |  | calço de dobramento
Z85, Z100, Z120, Z140, Z180, Z225, Z275 |  | 0
Z350 |  | 1 x espessura
Z450 |  | 2 x espessura
Z600 |  | 2 x espessura

## NBR 7008-3
NBR 7008-3:2012 | [7 empty] | índice
Chapas e bobinas de aço revestidas com zinco ou liga zinco-ferro pelo processo contínuo de imersão a quente. Parte 3: Aços estruturais.
Composição Química
Grau | % C máx | % Si máx. | % Mn máx. | % P máx. | % S máx. | % Al mín. | % Ti máx. | % Nb mín.
ZAR-230 | 0.2 | --- | --- | 0.04 | 0.04 | --- | --- | ---
ZAR-250 | 0.2 | --- | --- | 0.1 | 0.04 | --- | --- | ---
ZAR-280 | 0.2 | --- | --- | 0.1 | 0.04 | --- | --- | ---
ZAR-320 | 0.2 | --- | --- | 0.1 | 0.04 | --- | --- | ---
ZAR-345 | 0.2 | --- | --- | 0.2 | 0.04 | --- | --- | ---
ZAR-400 | 0.2 | --- | --- | 0.2 | 0.04 | --- | --- | ---
ZAR-550 | 0.2 | --- | --- | 0.2 | 0.04 | --- | --- | ---
ZARIF-160 | 0.01 | 0.1 | 0.5 | 0.06 | 0.025 | 0.01 | 0.1 | 0.05
ZARIF-180 | 0.01 | 0.1 | 0.7 | 0.06 | 0.025 | 0.01 | 0.1 | 0.05
ZARIF-210 | 0.01 | 0.1 | 0.9 | 0.08 | 0.025 | 0.01 | 0.1 | 0.05
ZARIF-240 | 0.01 | 0.2 | 1.6 | 0.08 | 0.025 | 0.01 | 0.1 | 0.05
ZARIF-270 | 0.01 | 0.2 | 1.6 | 0.1 | 0.025 | 0.01 | 0.1 | 0.05
Nota:
- os elementos Nb, Ti, V, Zr, Ta e B podem ser adicionados isoladamente ou combinados, desde que o somatório de seus teores não ultrapasse 0,25 %
Propriedades Mecânicas
Grau | Limite de escoamento (MPa) | Limite de Resistência máx. (MPa) | % mín. alongamento (Lo = 50 mm) | Anisotropia r90 mín. | Expoente de encruamento n90 mín.
ZAR-230 | mín. 230 | mín. 310 | 22 | --- | ---
ZAR-250 | mín. 250 | mín. 360 | 17 | --- | ---
ZAR-280 | mín. 280 | mín. 380 | 16 | --- | ---
ZAR-320 | mín. 320 | mín. 390 | 14 | --- | ---
ZAR-345 | mín. 345 | mín. 430 | 12 | --- | ---
ZAR-400 | mín. 400 | mín. 450 | 10 | --- | ---
ZAR-550 | mín. 550 | mín. 570 | --- | --- | ---
ZARIF-160 | 160 - 240 | 270 - 350 | 36 | 1.8 | 0.19
ZARIF-180 | 180 - 260 | 320 - 400 | 34 | 1.7 | 0.18
ZARIF-210 | 210 - 300 | 340 - 420 | 32 | 1.5 | 0.17
ZARIF-240 | 240 - 320 | 350 - 440 | 31 | 1.4 | 0.16
ZARIF-270 | 270 - 340 | 360 - 460 | 30 | 1.3 | 0.16
Notas: - ensaio de tração no sentido transversal
- produtos com espessura inferior a 0,70 mm ou com características especiais de planicidade, o alongamento pode atingir 2 pontos percentuais abaixo da tabela
- para revestimento zinco-ferro, o alongamento, a anisotropia e o expoente de encruamento podem atingir respectivamente 2; 0,2 ; 0,02 unidades abaixo da tabela
- produtos com espessura > 1,60 mm, a anisotropia e o expoente de encruamento podem atingir respectivamente 0,2 e 0,02 unidades abaixo da tabela
- propriedades mecânicas válidas por 6 meses para os graus ZARIF e por um mês para os demais graus
Ensaio de aderência da camada
Dobra 180° , não pemitido apresentar desprendimento do revestimento. Podem ocorrer leves trincas ou enrugamentos.
Revestimento |  | calço de dobramento
|  | ZARIF-160 ZARIF-180 | ZAR-230 ZAR-250 ZARIF-210 ZARIF-240 ZARIF-270 | ZAR-280 | ZAR-320 ZAR-345 ZAR-400
Z85, Z100, Z120, Z140, Z180, Z225, Z275 |  | 0 | 1 x espessura | 2 x espessura | 3 x espessura
Z350 |  | 1 x espessura | 1 x espessura | 2 x espessura | 3 x espessura
Z450 |  | 2 x espessura | 2 x espessura | 2 x espessura | 3 x espessura
Z600 |  | 2 x espessura | 2 x espessura | 3 x espessura | 4 x espessura
Notas:
- para os produtos ZAR-345 e ZAR-400 com espessuras maiores que 1,50 mm, utilizar 4 x espessura
- não é especificado ensaio de dobra para o grau ZAR-550

## NBR 7460
NBR 7460:2013 | [5 empty] | índice
Bobinas e chapas finas de aço para fabricação de recipientes tranportáveis para gás liquefeito de petróleo (GLP) - Especificação
Escopo
espessura entre 2,00 e 5, 00 mm - recipientes com capacidade nominal máxima de 250 litros
Composição Química
Grau | % C máx | % Mn máx. | % P máx. | % S máx. | % Si máx.
GL-1 | 0.18 | 0.8 | 0.03 | 0.035 | 0.3
GL-2 | 0.22 | 1.2
GL-3 | 0.24 | 1.25 |  | 0.03
GL-4 | 0.18 | 1.2
GL-5 | 0.18 | 1.4
Nota:
- para os graus GL-3, GL-4 e GL-5, podem ser adicionados outros elementos de liga para adequação das propriedades mecânicas
- quando requerida a adição de Cu, sua concentração deve ser de no mínimo 0,20%
Propriedades Mecânicas
Grau | Limite de escoamento mín. (MPa) | Limite de Resistência mín. (MPa) | % mín. alongamento (D5) | Dobra 180º / raio do calço
GL-1 | 190 | 340 | 28 | 0 e
GL-2 | 230 | 380 | 24 | 1,0 e
GL-3 | 270 | 420 | 22 | 1,5 e
GL-4 | 310 | 440 | 21 | 1,5 e
GL-5 | 350 | 480 | 20 | 1,5 e
Notas:
- corpos de prova na direção transversal à de laminação
- admite-se redução de 1 ponto porcentual de alongamento para materiais decapados por processo contínuo ou com laminação de acabamento
- e = espessura do material

## NBR 14965
NBR 14965:2017 | [10 empty] | índice
Tiras de aço relaminado microligado de alta resistência mecânica - Requisitos
Escopo
espessura máxima de 6,00 mm e largura máxima de 700 mm
Composição Química
Grau | % C máx | % Mn máx. | % Si máx. | % P máx. | % S máx. | % Al mín. | % Nb máx. | % Ti máx. | % V máx. | %(Nb+Ti+V) máx.
ML-260 | 0.1 | 0.6 | 0.5 | 0.025 | 0.025 | 0.015 | 0.09 | 0.15 | 0.2 | 0.22
ML-300 | 0.1 | 0.8 | 0.5 | 0.025 | 0.025 | 0.015 | 0.09 | 0.15 | 0.2 | 0.22
ML-340 | 0.1 | 1 | 0.5 | 0.025 | 0.025 | 0.015 | 0.09 | 0.15 | 0.2 | 0.22
ML-380 | 0.1 | 1.2 | 0.5 | 0.025 | 0.025 | 0.015 | 0.09 | 0.15 | 0.2 | 0.22
ML-420 | 0.1 | 1.4 | 0.5 | 0.025 | 0.025 | 0.015 | 0.09 | 0.15 | 0.2 | 0.22
ML-460 | 0.1 | 1.6 | 0.5 | 0.025 | 0.025 | 0.015 | 0.09 | 0.15 | 0.2 | 0.22
ML-500 | 0.1 | 1.8 | 0.5 | 0.025 | 0.025 | 0.015 | 0.09 | 0.15 | 0.2 | 0.22
ML-550 | 0.12 | 1.8 | 0.5 | 0.025 | 0.025 | 0.015 | 0.09 | 0.22 | 0.2 | 0.22
ML-600 | 0.12 | 2 | 0.5 | 0.025 | 0.025 | 0.015 | 0.12 | 0.22 | 0.2 | 0.22
ML-650 | 0.14 | 2.4 | 0.5 | 0.025 | 0.025 | 0.015 | 0.12 | 0.22 | 0.2 | 0.22
ML-700 | 0.14 | 2.4 | 0.5 | 0.025 | 0.025 | 0.015 | 0.12 | 0.22 | 0.2 | 0.22
ML-750 | 0.14 | 2.4 | 0.5 | 0.025 | 0.025 | 0.015 | 0.12 | 0.22 | 0.2 | 0.22
ML-800 | 0.14 | 2.4 | 0.5 | 0.025 | 0.025 | 0.015 | 0.12 | 0.22 | 0.2 | 0.22
ML-850 | 0.14 | 2.4 | 0.5 | 0.025 | 0.025 | 0.015 | 0.12 | 0.22 | 0.2 | 0.22
ML-900 | 0.14 | 2.4 | 0.5 | 0.025 | 0.025 | 0.015 | 0.12 | 0.22 | 0.2 | 0.22
ML-1000 | 0.14 | 2.4 | 0.5 | 0.025 | 0.025 | 0.015 | 0.12 | 0.22 | 0.2 | 0.22
Notas:
- além dos microligantes mencionados acima, também podem ser adicionados, individualmente ou em combinação, Zr, Mo, Cr, N ou terras raras
Propriedades Mecânicas
Grau | Limite de escoamento (MPa) | Limite de Resistência (MPa) | % mín. alongamento (D5) | Dobra 180º (mm)
ML-260 | 260 - 340 | 350 - 450 | 24 | 0 e
ML-300 | 300 - 380 | 380 - 480 | 22 | 0 e
ML-340 | 340 - 440 | 410 - 530 | 20 | 0 e
ML-380 | 380 - 500 | 460 - 600 | 18 | 0,5 e
ML-420 | 420 - 540 | 480 - 620 | 16 | 0,5 e
ML-460 | 460 - 580 | 520 - 670 | 14 | 1,0 e
ML-500 | 500 - 620 | 550 - 700 | 12 | 1,0 e
ML-550 | 550 - 680 | 600 - 750 | 11 | 1,5 e
ML-600 | 600 - 740 | 650 - 800 | 11 | 1,5 e
ML-650 | 650 - 800 | 700 - 850 | 11 | 2,0 e
ML-700 | 700 - 850 | 750 - 900 | 9 | 2,0 e
ML-750 | 750 - 850 | 800 - 900 | 9 | 2,0 e
ML-800 | 800 - 900 | 850 - 950 | 7 | 2,0 e
ML-850 | 850 - 950 | 900 - 1000 | 7 | 2,0 e
ML-900 | 900 - 1000 | 950 - 1050 | 7 | 2,0 e
ML-1000 | mín. 1000 | 1050 - 1200 | 5 | 2,0 e
Notas:
- os corpos de prova para realização de ensaios de tração e dobramento devem ser retirados no sentido longitudinal à laminação.
- podem ser especificados requisitos de resistência ao impacto (J1, J2, J3 ou J4) - nestes casos, consultar a tabela 3 da norma

## NM 87
NM 87:96 (parcial) |  |  | Equivalente a NBR NM 87: 2000 |  |  | índice
Aço carbono e ligados para construção mecânica - Designação e composição química
Escopo
Aços carbono e ligados - não se aplica para aços inoxidáveis e aços ferramentas
Composição Química
Grau | % C máx. | % Mn máx. | % P máx. | % S máx.
1005 | 0.06 | 0.35 | 0.04 | 0.05
1006 | 0.08 | 0,45 * | 0.04 | 0.05 | * para produtos planos, %Mn = máx. 0,45 % ; para produtos longos, %Mn = 0,25 - 0,40
1008 | 0.1 | 0,50 * | 0.04 | 0.05 | * para produtos planos, %Mn = máx. 0,50 % ; para produtos longos, %Mn = 0,30 - 0,50
1010 | 0,08 - 0,13 | 0,30 - 0,60 | 0.04 | 0.05
1012 | 0,10 - 0,15 | 0,30 - 0,60 | 0.04 | 0.05
1013 | 0,11 - 0,16 | 0,50 - 0,80 | 0.04 | 0.05
1015 | 0,13 - 0,18 | 0,30 - 0,60 | 0.04 | 0.05
1016 | 0,13 - 0,18 | 0,60 - 0,90 | 0.04 | 0.05
1017 | 0,15 - 0,20 | 0,30 - 0,60 | 0.04 | 0.05
1018 | 0,15 - 0,20 | 0,60 - 0,90 | 0.04 | 0.05
1020 | 0,18 - 0,23 | 0,30 - 0,60 | 0.04 | 0.05
1021 | 0,18 - 0,23 | 0,60 - 0,90 | 0.04 | 0.05
1025 | 0,22 - 0,28 | 0,30 - 0,60 | 0.04 | 0.05
1030 | 0,28 - 0,34 | 0,60 - 0,90 | 0.04 | 0.05
1035 | 0,32 - 0,38 | 0,60 - 0,90 | 0.04 | 0.05
1038 | 0,35 - 0,42 | 0,60 - 0,90 | 0.04 | 0.05
1040 | 0,37 - 0,44 | 0,60 - 0,90 | 0.04 | 0.05
1045 | 0,43 - 0,50 | 0,60 - 0,90 | 0.04 | 0.05
1050 | 0,48 - 0,55 | 0,60 - 0,90 | 0.04 | 0.05
1055 | 0,50 - 0,60 | 0,60 - 0,90 | 0.04 | 0.05
1060 | 0,55 - 0,65 | 0,60 - 0,90 | 0.04 | 0.05
1065 | 0,60 - 0,70 | 0,60 - 0,90 | 0.04 | 0.05
1070 | 0,65 - 0,75 | 0,60 - 0,90 | 0.04 | 0.05
1074 | 0,70 - 0,80 | 0,50 - 0,80 | 0.04 | 0.05
1075 | 0,70 - 0,80 | 0,40 - 0,70 | 0.04 | 0.05
1080 | 0,75 - 0,88 | 0,60 - 0,90 | 0.04 | 0.05
1084 | 0,80 - 0,93 | 0,60 - 0,90 | 0.04 | 0.05
1095 | 0,90 - 1,03 | 0,30 - 0,50 | 0.04 | 0.05

## ASTM A36
ASTM A36: 2012 | [6 empty] | índice
Carbon Structural Steel
Aço carbono estrutural
Composição Química
Grau A36 - produtos planos | % C máx. | %Mn | % P máx. | % S máx. | %Si | % Cu mín. (apenas se solicitado no pedido)
espessura < 20 mm | 0.25 | --- | 0.04 | 0.05 | máx. 0,40 | 0.2
20 < esp.(mm) < 40 | 0.25 | 0,80 - 1,20 |  |  | máx. 0,40
40 < esp.(mm) < 65 | 0.26 | 0,80 - 1,20 |  |  | 0,15 - 0,40
65 < esp.(mm) < 100 | 0.27 | 0,85 - 1,20 |  |  | 0,15 - 0,40
espessura > 100 mm | 0.29 | 0,85 - 1,20 |  |  | 0,15 - 0,40
Nota:
- há pequenas variações na composição química quando se trata de produtos longos ou perfis
- para cada redução de 0,01% no teor de C, pode haver um acréscimo de 0,06 % no teor de Mn, até um limite de 1,35 %
Propriedades Mecânicas
Grau | Limite de escoamento mín. (MPa) | Limite de Resistência (MPa) | % mín. alongamento
|  |  | Lo = 50 mm | Lo = 200 mm
A36 | 250 | 400 - 550 | 23 | 20
Nota:
- corpo de prova no sentido transversal, para produtos planos com largura maior que 600 mm; demais casos, sentido longitudinal
- para espessura > 200mm, considerar LE máx. 220 MPa
- para largura > 600 mm, a % alongamento deve ser reduzida em 2 pontos percentuais
Note on D9: - para cada redução de 0,01% no teor de C, pode haver um acréscimo de 0,06 % no teor de Mn, até um limite de 1,35 %
Note on B19: - corpo de prova no sentido transversal, para produtos planos com largura maior que 600 mm; demais casos, sentido longitudinal
Note on C21: - para espessura > 200mm, considerar LE máx. 220 MPa
Note on E21: - para largura > 600 mm, a % alongamento deve ser reduzida em 2 pontos percentuais

## ASTM A414
ASTM A414: 2007 | [8 empty] | índice
Steel, Sheet, Carbon, for Pressure Vessels
Aço carbono para uso em vasos de pressão
Escopo
Laminados a quente para produção de vasos de pressão envolvendo solda por fusão ou brasagem. Espessura entre 1,50 e 7,00 mm
Composição Química
Grau | % C máx. | %Mn máx. | % P máx. | % S máx. | % Al | %Si máx. | % Cu mín. | % Ni máx. | % Cr máx. | % Mo máx. | % V máx. | % Nb máx.
A | 0.15 | 0.9 | 0.035 | 0.035 | 0,02 - 0,08 | 0.3 | 0.2 | 0.4 | 0.3 | 0.12 | 0.03 | 0.02
B | 0.22
C | 0.25
D | 0.25 | 1.2
E | 0.27
F | 0.31
G | 0.31 | 1.35
Nota:
- teor de Cu é mínimo 0,20 % quando especificado, caso contrário considerar máx.0,40 %
- a soma dos teores de Cu, Ni, Cr e Mo não deve ser superior a 1,0 %. No caso de um destes elementos ser especificado, não se especifica a soma destes elementos.
Propriedades Mecânicas
Grau | Limite de escoamento mín. (MPa) | Limite de Resistência (MPa) | % mín. alongamento
|  |  | 1,50 < esp < 2,20 Lo = 50 mm | 2,20 < esp < 3,80 Lo = 50 mm | 3,80 < esp < 7,00 Lo = 50 mm | 3,80 < esp < 7,00 Lo = 200 mm
A | 170 | 310 - 415 | 23 | 24 | 26 | 20
B | 205 | 345 - 450 | 21 | 22 | 24 | 18
C | 230 | 380 - 485 | 19 | 20 | 22 | 16
D | 240 | 415 - 515 | 17 | 18 | 20 | 14
E | 260 | 450 - 585 | 15 | 16 | 18 | 12
F | 290 | 485 - 620 | 13 | 14 | 16 | 10
G | 310 | 515 - 655 | 13 | 14 | 16 | 10
Nota:
- corpo de prova no sentido transversal
Note on B24: - corpo de prova no sentido transversal, para produtos planos com largura maior que 600 mm; demais casos, sentido longitudinal
Note on C26: - para espessura > 200mm, considerar LE máx. 220 MPa

## ASTM A572
ASTM A572:2012 | [7 empty] | índice
High-Strength Low-Alloy Columbium-Vanadium Structural Steel
Aço estrutural de alta resistência e baixa liga (nióbio e vanádio)
Composição Química
Grau | Grau (sistema métrico) | % C máx. | % Mn | % P máx. | % S máx. | % Si máx. | espessura máx. (produtos planos)
42 | 290 | 0.21 | 0,50 -1,35 | 0.04 | 0.05 | 0.4 | 150 mm
50 | 345 | 0.23 | 0,50 -1,35 | 0.04 | 0.05 | 0.4 | 100 mm
55 | 380 | 0.25 | 0,50 -1,35 | 0.04 | 0.05 | 0.4 | 50 mm
60 | 415 | 0.26 | 0,50 -1,35 | 0.04 | 0.05 | 0.4 | 32 mm
65 (espessura 13-32mm) | 450 | 0.23 | 0,50 -1,65 | 0.04 | 0.05 | 0.4 | 32 mm
65 (espessura < 13 mm) | 450 | 0.26 | 0,50 -1,35 | 0.04 | 0.05 | 0.4
Notas:
- os valores tabelados referem-se a produtos planos; há pequenas variações na composição química quando se trata de produtos longos ou perfis
- para produtos planos com espessura maior que 10,00mm, o teor mínimo de Manganês deve ser de 0,80 % Mn
- para cada redução de 0,01% em relação ao teor máx. de C, pode haver um acréscimo de 0,06 % no teor máx. de Mn, até um limite de 1,35 %
- para produtos planos com espessura acima de 40,00 mm, deve-se atender a um teor mínimo de 0,15 % Si
- quando especificada a presença de cobre, deve-se atender a um teor mínimo de 0,20 % Cu
Elementos de liga
Tipo | % Nb | % V | % Nb + % V | % Ti | % N
1 | 0,005 - 0,05 | --- | --- | --- | ---
2 | --- | 0,01 - 0,15 | --- | --- | ---
3 | 0,005 - 0,05 | 0,01 - 0,15 | 0,02 - 0,15 | --- | ---
5 | --- | máx. 0,06 | --- | 0,006 - 0,04 | 0,003 - 0,015
Propriedades Mecânicas
Grau | Limite de escoamento mín. (MPa) | Limite de Resistência mín. (MPa) | % mín. alongamento
|  |  | Lo = 50 mm | Lo = 200 mm
42 (290) | 290 | 415 | 24 | 20
50 (345) | 345 | 450 | 21 | 18
55 (380) | 380 | 485 | 20 | 17
60 (415) | 415 | 520 | 18 | 16
65 (450) | 450 | 550 | 17 | 15
Notas:
- corpo de prova no sentido transversal, para produtos planos com largura maior que 600 mm; demais casos, sentido longitudinal
- % alongamento não é requerida para chapas piso
- para largura > 600 mm, a % alongamento deve ser reduzida em 2 pontos percentuais para os graus 42, 50 e 55
- para largura > 600 mm, a % alongamento deve ser reduzida em 3 pontos percentuais para os graus 60 e 65
Note on B7: os valores tabelados referem-se a produtos planos; há pequenas variações na composição química quando se trata de produtos longos ou perfis
Note on E9: - para produtos planos com espessura maior que 10,00mm, o teor mínimo de Manganês deve ser de 0,80 % Mn - para cada redução de 0,01% em relação ao teor máx. de C, pode haver um acréscimo de 0,06 % no teor máx. de Mn, até um limite de 1,35 %
Note on H9: - para produtos planos com espessura acima de 40,00 mm, deve-se atender a um teor mínimo de 0,15 % Si
Note on B31: - corpo de prova no sentido transversal, para produtos planos com largura maior que 600 mm; demais casos, sentido longitudinal
Note on E33: vide notas

## ASTM A1008
ASTM A1008:2013 | [8 empty] | índice
Steel, Sheet, Cold-rolled, Carbon, Structural, High-Strenght Low-Alloy, High-Strenght Low-Alloy with Improved Formability, Solution Hardened and Bake Hardenable
Laminados planos a frio de aços carbono, estrutural, alta resistência baixa liga, alta resistência baixa liga com
conformabilidade elevada, endurecíveis por solução sólida e endurecíveis em estufa (bake hardenable)
Escopo
Válido para bobinas e rolos, chapas e tiras. A norma apresenta valores em SI e em unidades inglesas, que devem ser utilizadas independentemente pois não são exatamente coincidentes
Composição Química
Grau | % C máx. | % Mn máx. | % Si máx. | % P máx. | % S máx. | % Al mín. | % Nb máx. | % V máx. | % Ti máx. | % Mo máx. | % B máx.
S315MC | 0.12 | 1.3 | 0.5 | 0.025 | 0.02 | 0.015 | 0.09 | 0.2 | 0.15 | --- | ---
S355MC | 0.12 | 1.5 | 0.5 | 0.025 | 0.02 | 0.015 | 0.09 | 0.2 | 0.15 | --- | ---
S420MC | 0.12 | 1.6 | 0.5 | 0.025 | 0.015 | 0.015 | 0.09 | 0.2 | 0.15 | --- | ---
S460MC | 0.12 | 1.6 | 0.5 | 0.025 | 0.015 | 0.015 | 0.09 | 0.2 | 0.15 | --- | ---
S500MC | 0.12 | 1.7 | 0.5 | 0.025 | 0.015 | 0.015 | 0.09 | 0.2 | 0.15 | --- | ---
S550MC | 0.12 | 1.8 | 0.5 | 0.025 | 0.015 | 0.015 | 0.09 | 0.2 | 0.15 | --- | ---
S600MC | 0.12 | 1.9 | 0.5 | 0.025 | 0.015 | 0.015 | 0.09 | 0.2 | 0.22 | 0.5 | 0.005
S650MC | 0.12 | 2 | 0.6 | 0.025 | 0.015 | 0.015 | 0.09 | 0.2 | 0.22 | 0.5 | 0.005
S700MC | 0.12 | 2.1 | 0.6 | 0.025 | 0.015 | 0.015 | 0.09 | 0.2 | 0.22 | 0.5 | 0.005
Notas:
- a soma dos teores de Nb, V e Ti deve ser de máx. 0,22 %
- caso seja acordado no momento do pedido, o teor de enxofre pode ser de máx. 0,010 %
Famílias de aços |  |  |  | Tipos de revestimentos
CS = aço comercial |  |  |  | Z = zinco (miniminado / GI)
DS = aço para estampagem |  |  |  | ZF = zinco-ferro (galvannealed / GA)
DDS = aço para estampagem profunda |  |  |  | ZA = zinco-alumínio
EDDS = aço para estampagem extra profunda |  |  |  | ZM = zinco-magnésio
SS = aço estrutural |  |  |  | AZ = alumínio-zinco (galvalume)
HSLAS = aço alta resistência baixa liga (ARBL) |  |  |  | AS = alumínio-silício
HSLAS-F = aço ARBL com elevada conformabilidade
SHS = aço endurecível por solução sólida
BHS = aço bake hardenable
Propriedades Mecânicas
Grau | Limite de escoamento mín. (MPa) | Limite de Resistência (MPa) | % mín. alongamento |  | Dobra a 180°, raio mín.
|  |  | esp. < 3,0 mm Lo = 80 mm | esp. > 3,0 mm Lo = D5
S315MC | 315 | 390 - 510 | 20 | 24 | 0 x esp.
S355MC | 355 | 430 - 550 | 19 | 23 | 0,5 x esp.
S420MC | 420 | 480 - 620 | 16 | 19 | 0,5 x esp.
S460MC | 460 | 520 - 670 | 14 | 17 | 1 x esp.
S500MC | 500 | 550 - 700 | 12 | 14 | 1 x esp.
S550MC | 550 | 600 - 760 | 12 | 14 | 1,5 x esp.
S600MC | 600 | 650 - 820 | 11 | 13 | 1,5 x esp.
S650MC | 650 | 700 - 880 | 10 | 12 | 2 x esp.
S700MC | 700 | 750 - 950 | 10 | 12 | 2 x esp.
Notas:
- produtos fornecidos a partir de laminação controlada (thermomechanically rolled steels)
- corpo de prova no sentido longitudinal para ensaio de tração, e transversal para ensaio de dobra
- para os graus S650MC e S700MC com espessura > 8 mm, o mínimo LE pode ser reduzido em 20 MPa
Note on G14: caso seja acordado no momento do pedido, o teor de enxofre pode ser de máx. 0,010 %
Note on I14: a soma dos teores de Nb, V e Ti deve ser de máx. 0,22 %
Note on J14: a soma dos teores de Nb, V e Ti deve ser de máx. 0,22 %
Note on K14: a soma dos teores de Nb, V e Ti deve ser de máx. 0,22 %
Note on B39: - Ensaio de tração no sentido longitudinal; - Ensaio de dobra no sentido transversal;

## EN 10111
EN 10111 : 2008 |  |  |  |  | índice
Continuously hot rolled low carbon steel sheet and strip for cold forming
Chapas e tiras de aço baixo carbono laminadas a quente para deformação a frio
Escopo
espessura entre 1,00 mm e 11,00 mm
Composição Química
Grau | % C máx. | % Mn máx. | % P máx. | % S máx.
DD11 | 0.12 | 0.6 | 0.045 | 0.045
DD12 | 0.1 | 0.45 | 0.035 | 0.035
DD13 | 0.08 | 0.4 | 0.03 | 0.03
DD14 | 0.08 | 0.35 | 0.025 | 0.025
Notas:
- o método de desoxidação aplicado para o grau DD11 é de escolha do fabricante; para os demais graus o material deve ser totalmente acalmado
- a não ser que seja acordado no momento da compra, elementos fixadores de nitrogênio, como Ti e B, podem ser adicionados a critério do produtor
Propriedades Mecânicas
Grau | espessura (mm) | Limite de escoamento (MPa) | Limite de Resistência (MPa) | % mín. alongamento (Lo = 80 mm)
DD11 | 1,00 < e < 1,50 | 170 - 360 | máx. 440 | 22
| 1,50 < e < 2,00 |  |  | 23
| 2,00 < e < 3,00 | 170 - 340 |  | 24
| 3,00 < e < 11,00 |  |  | 28 (D5)
DD12 | 1,00 < e < 1,50 | 170 - 340 | máx. 420 | 24
| 1,50 < e < 2,00 |  |  | 25
| 2,00 < e < 3,00 | 170 - 320 |  | 26
| 3,00 < e < 11,00 |  |  | 30 (D5)
DD13 | 1,00 < e < 1,50 | 170 - 330 | máx. 400 | 27
| 1,50 < e < 2,00 |  |  | 28
| 2,00 < e < 3,00 | 170 - 310 |  | 29
| 3,00 < e < 11,00 |  |  | 33 (D5)
DD14 | 1,00 < e < 1,50 | 170 - 310 | máx. 380 | 30
| 1,50 < e < 2,00 |  |  | 31
| 2,00 < e < 3,00 | 170 - 290 |  | 32
| 3,00 < e < 11,00 |  |  | 36 (D5)
Notas:
- produtos podem ser fornecidos com leve laminação de acabamento (skin pass), a critério do produto ou de comum acordo no momento da compra
- a garantia das propriedades mecânicas é de 6 meses para graus DD12 a DD14. Não há garantia para o grau DD11.
- corpos de prova na direção transversal à de laminação, sempre que a largura do produto assim o permitir
Tabela de Equivalências
AVISO ! Esta tabela é apenas orientativa - toda bobina deve ser analisada individualmente, visto que as normas apresentam algumas variações
EN | NBR
10111 | 5906
DD11 | EM
DD12 | EM/EP
DD13 | EP
DD14 | EPA
Note on B23: - Ensaio de tração no sentido longitudinal; - Ensaio de dobra no sentido transversal;

## EN 10130
EN 10130 : 2007 | [5 empty] | índice
Cold rolled low carbon steel flat products for cold forming - Technical delivery conditions
Produtos planos de aço com baixo teor de carbono laminados a frio para conformação a frio - Condições técnicas de fornecimento.
Escopo
laminados a frio não revestidos com espessura entre 0,35 e 3,00 mm (ou maior, se acordado no pedido) e largura igual ou maior que 600 mm, fornecido em chapas, bobinas, rolos ou tiras.
Composição Química
Grau | % C máx. | % Mn máx. | % P máx. | % S máx. | % Ti máx.
DC01 | 0.12 | 0.6 | 0.045 | 0.045 | ---
DC03 | 0.1 | 0.45 | 0.035 | 0.035 | ---
DC04 | 0.08 | 0.4 | 0.03 | 0.03 | ---
DC05 | 0.06 | 0.35 | 0.025 | 0.025 | ---
DC06 | 0.02 | 0.25 | 0.02 | 0.02 | 0.3
DC07 | 0.01 | 0.2 | 0.02 | 0.02 | 0.2
Notas:
- o método de desoxidação aplicado para o grau DC01 é de escolha do fabricante; para os demais itens, o material deve ser acalmado ao alumínio
- caso seja acordado no momento do pedido, o teor de enxofre pode ser de máx. 0,010 %
Propriedades Mecânicas
Grau | Limite de escoamento máx. (MPa) | Limite de Resistência (MPa) | % mín. alongamento (Lo=80) | Anisotropia r90 mín. | Expoente de encruamento n90 mín.
DC01 | 280 | 270 - 410 | 28 | --- | ---
DC03 | 240 | 270 - 370 | 34 | 1.3 | ---
DC04 | 210 | 270 - 350 | 38 | 1.6 | 0.18
DC05 | 180 | 270 - 330 | 40 | 1.9 | 0.2
DC06 | 170 | 270 - 330 | 41 | 2.1 | 0.22
DC07 | 150 | 250 - 310 | 44 | 2.5 | 0.23
Notas:
- produtos fornecidos com laminação de acabamento (skin pass)
- caso seja solicitado no pedido ou na cotação material sem laminação de acabamento, as propriedades devem ser previamente acordadas
- a garantia das propriedades mecânicas é de 6 meses para graus DC03 a DC07. Não há garantia para o grau DC01
- a isenção de quebra de superfície é de 3 meses para DC01 (superfície B), 6 meses para DC03 a DC05 e sem limite para DC06 e DC07
- corpos de prova na direção transversal à de laminação
Tabela de Equivalências
AVISO ! Esta tabela é apenas orientativa - toda bobina deve ser analisada individualmente, visto que as normas apresentam algumas variações
EN | NBR
10130 | 5915
DC01 | EM
DC03 | EP/EEP-1
DC04 | EEP-2
DC05 | EEP-3
DC06 | EEP-4
DC07
Note on B25: - Ensaio de tração no sentido longitudinal; - Ensaio de dobra no sentido transversal;

## EN 10149-2
EN 10149-2 : 1996 | [8 empty] | índice
Hot-rolled flat products made of high yield strength steels for cold forming. Part 2. Delivery conditions for thermomechanically rolled steels
Produtos laminados a quente planos produzidos com aço de alta resistência para conformação a frio.
Parte 2 - Condições de fornecimento para aços com laminação controlada
Escopo
espessura entre 1,50 e 20 ,0 mm (aços com LE mínimo especificado entre 315 e 460 MPa) ou espessura entre 1,50 e 16,0 mm (aços com LE mínimo especificado entre 500 e 700 MPa)
Composição Química
Grau | % C máx. | % Mn máx. | % Si máx. | % P máx. | % S máx. | % Al mín. | % Nb máx. | % V máx. | % Ti máx. | % Mo máx. | % B máx.
S315MC | 0.12 | 1.3 | 0.5 | 0.025 | 0.02 | 0.015 | 0.09 | 0.2 | 0.15 | --- | ---
S355MC | 0.12 | 1.5 | 0.5 | 0.025 | 0.02 | 0.015 | 0.09 | 0.2 | 0.15 | --- | ---
S420MC | 0.12 | 1.6 | 0.5 | 0.025 | 0.015 | 0.015 | 0.09 | 0.2 | 0.15 | --- | ---
S460MC | 0.12 | 1.6 | 0.5 | 0.025 | 0.015 | 0.015 | 0.09 | 0.2 | 0.15 | --- | ---
S500MC | 0.12 | 1.7 | 0.5 | 0.025 | 0.015 | 0.015 | 0.09 | 0.2 | 0.15 | --- | ---
S550MC | 0.12 | 1.8 | 0.5 | 0.025 | 0.015 | 0.015 | 0.09 | 0.2 | 0.15 | --- | ---
S600MC | 0.12 | 1.9 | 0.5 | 0.025 | 0.015 | 0.015 | 0.09 | 0.2 | 0.22 | 0.5 | 0.005
S650MC | 0.12 | 2 | 0.6 | 0.025 | 0.015 | 0.015 | 0.09 | 0.2 | 0.22 | 0.5 | 0.005
S700MC | 0.12 | 2.1 | 0.6 | 0.025 | 0.015 | 0.015 | 0.09 | 0.2 | 0.22 | 0.5 | 0.005
Notas:
- a soma dos teores de Nb, V e Ti deve ser de máx. 0,22 %
- caso seja acordado no momento do pedido, o teor de enxofre pode ser de máx. 0,010 %
Propriedades Mecânicas
Grau | Limite de escoamento mín. (MPa) | Limite de Resistência (MPa) | % mín. alongamento |  | Dobra a 180°, raio mín.
|  |  | esp. < 3,0 mm Lo = 80 mm | esp. > 3,0 mm Lo = D5
S315MC | 315 | 390 - 510 | 20 | 24 | 0 x esp.
S355MC | 355 | 430 - 550 | 19 | 23 | 0,5 x esp.
S420MC | 420 | 480 - 620 | 16 | 19 | 0,5 x esp.
S460MC | 460 | 520 - 670 | 14 | 17 | 1 x esp.
S500MC | 500 | 550 - 700 | 12 | 14 | 1 x esp.
S550MC | 550 | 600 - 760 | 12 | 14 | 1,5 x esp.
S600MC | 600 | 650 - 820 | 11 | 13 | 1,5 x esp.
S650MC | 650 | 700 - 880 | 10 | 12 | 2 x esp.
S700MC | 700 | 750 - 950 | 10 | 12 | 2 x esp.
Notas:
- produtos fornecidos a partir de laminação controlada (thermomechanically rolled steels)
- corpo de prova no sentido longitudinal para ensaio de tração, e transversal para ensaio de dobra
- para os graus S650MC e S700MC com espessura > 8 mm, o mínimo LE pode ser reduzido em 20 MPa
Note on G14: caso seja acordado no momento do pedido, o teor de enxofre pode ser de máx. 0,010 %
Note on I14: a soma dos teores de Nb, V e Ti deve ser de máx. 0,22 %
Note on J14: a soma dos teores de Nb, V e Ti deve ser de máx. 0,22 %
Note on K14: a soma dos teores de Nb, V e Ti deve ser de máx. 0,22 %
Note on B29: - Ensaio de tração no sentido longitudinal; - Ensaio de dobra no sentido transversal;

## EN 10268
EN 10268 : 2013 | [8 empty] | índice
Cold rolled steel flat products with high yield strength for cold forming. Technical delivery conditions
Produtos planos de aço laminados a frio com alta resistência para conformação a frio
Condições técnicas de fornecimento
Escopo
espessura igual ou menor que 3,00 mm
Composição Química
Grau | % C máx. | % Si máx. | % Mn máx. | % P máx. | % S máx. | % Al mín. | % Ti máx. | % Nb máx.
HC180Y | 0.01 | 0.3 | 0.7 | 0.06 | 0.025 | 0.01 | 0.12 | 0.09
HC180B | 0.06 | 0.5 | 0.7 | 0.06 | 0.03 | 0.015
HC220Y | 0.01 | 0.3 | 0.9 | 0.08 | 0.025 | 0.01 | 0.12 | 0.09
HC220I | 0.07 | 0.5 | 0.6 | 0.05 | 0.025 | 0.015 | 0.05
HC220B | 0.08 | 0.5 | 0.7 | 0.085 | 0.03 | 0.015
HC260Y | 0.01 | 0.3 | 1.6 | 0.1 | 0.025 | 0.01 | 0.12 | 0.09
HC260I | 0.07 | 0.5 | 1.2 | 0.05 | 0.025 | 0.015 | 0.05
HC260B | 0.1 | 0.5 | 1 | 0.1 | 0.03 | 0.015
HC260LA | 0.1 | 0.5 | 1 | 0.03 | 0.025 | 0.015 | 0.15 | 0.09
HC300I | 0.08 | 0.5 | 0.7 | 0.08 | 0.025 | 0.015 | 0.05
HC300B | 0.1 | 0.5 | 1 | 0.12 | 0.03 | 0.015
HC300LA | 0.12 | 0.5 | 1.4 | 0.03 | 0.025 | 0.015 | 0.15 | 0.09
HC340LA | 0.12 | 0.5 | 1.5 | 0.03 | 0.025 | 0.015 | 0.15 | 0.09
HC380LA | 0.12 | 0.5 | 1.6 | 0.03 | 0.025 | 0.015 | 0.15 | 0.09
HC420LA | 0.14 | 0.5 | 1.6 | 0.03 | 0.025 | 0.015 | 0.15 | 0.09
HC460LA | 0.14 | 0.6 | 1.8 | 0.03 | 0.025 | 0.015 | 0.15 | 0.09
HC500LA | 0.14 | 0.6 | 1.8 | 0.03 | 0.025 | 0.015 | 0.15 | 0.09
Notas: | [7 empty] | ]
- Nb e Ti podem ser usados individualmente ou em conjunto nos graus onde os limites estão definidos, sendo que
nestes casos também podem ser adicionados V e B, mas a soma detes 4 elementos não pode superar 0,22 %.
- Para os graus "Y", Nb pode ser adicionado alternativamente ou em combinação com Ti.
- Para os graus "I", Ti pode ser substituído por Nb ou B.
- Y = high strength intersticial free
- B = bake hardening
- I = isotropic
- LA = low alloy / micro alloyed
Propriedades Mecânicas
Grau | Limite de escoamento mín. (MPa) | Incremento no LE após aquecimento mín. (MPa) | Limite de Resistência (MPa) | % Alongamento mín. (Lo = 80 mm) | Índice de Anisotropia máx. r | Índice de Anisotropia mín. r | Expoente de encruamento mín. n
HC180Y | 180 - 230 |  | 330 - 400 | 35 |  | 1.7 | 0.19
HC180B | 180 - 230 | 35 | 290 - 360 | 34 |  | 1.6 | 0.17
HC220Y | 220 - 270 |  | 340 - 420 | 33 |  | 1.6 | 0.18
HC220I | 220 - 270 |  | 300 - 380 | 34 | 1.4 |  | 0.18
HC220B | 220 - 270 | 35 | 320 - 400 | 32 |  | 1.5 | 0.16
HC260Y | 260 - 320 |  | 380 - 440 | 31 |  | 1.4 | 0.17
HC260I | 260 - 310 |  | 320 - 400 | 32 | 1.4 |  | 0.17
HC260B | 260 - 320 | 35 | 360 - 440 | 29
HC260LA | 260 - 330 |  | 350 - 430 | 26
HC300I | 300 - 350 |  | 340 - 440 | 30 | 1.4 |  | 0.16
HC300B | 300 - 360 | 35 | 390 - 480 | 26
HC300LA | 300 - 380 |  | 380 - 480 | 23
HC340LA | 340 - 420 |  | 410 - 510 | 21
HC380LA | 380 - 480 |  | 440 - 580 | 19
HC420LA | 420 - 520 |  | 470 - 600 | 17
HC460LA | 460 - 580 |  | 510 - 660 | 13
HC500LA | 500 - 620 |  | 550 - 710 | 12
Notas:
- ensaios realizados no direção transversal à direção de laminação
- para incremento de LE nos graus "B", deve ser feito acordo prévio para itens com espessura maior que 1,20 mm
- o valor mínimo de alongamento deve ser reduzido em 2 pontos para itens com espessura entre 0,50 e 0,70 mm; no caso de espessura igual ou menor que 0,50 mm, reduzir 4 pontos.
- os valores mínimos de "r" e "n" são aplicáveis para itens com espessura igual ou maior que 0,50 mm
- para espessuras acima de 2,00 mm, o valor mínimo de "r" deve ser reduzido em 0,2.
- para os graus "LA" podem ser realizados ensaios na direção longitudinal se acordado entre as partes, sendo os valores especificados alterados para:
Grau | Limite de escoamento mín. (MPa) | Limite de Resistência (MPa) | % Alongamento mín. (Lo = 80 mm)
HC260LA | 240 - 310 | 340 - 420 | 27
HC300LA | 280 - 360 | 370 - 470 | 24
HC340LA | 320 - 410 | 400 - 500 | 22
HC380LA | 350 - 450 | 430 - 550 | 20
HC420LA | 390 - 500 | 460 - 580 | 18
HC460LA | 420 - 560 | 480 - 630 | 14
HC500LA | 460 - 600 | 520 - 690 | 13
Notas:
- ensaios realizados no direção longitudinal à direção de laminação
- o valor mínimo de alongamento deve ser reduzido em 2 pontos para itens com espessura entre 0,50 e 0,70 mm; no caso de espessura igual ou menor que 0,50 mm, reduzir 4 pontos.
Note on I14: podem ser adicionados também Vanádio e Boro, mas a soma destes quatros elementos deve ser de máx. 0,22 %
Note on J14: podem ser adicionados também Vanádio e Boro, mas a soma destes quatros elementos deve ser de máx. 0,22 %

## EN 10346
EN 10346 : 2015 | [8 empty] | índice
Continuously hot-dip coated steel flat products for cold forming Technical delivery conditions
Produtos planos de aço galvanizados a fogo para conformação a frio - Condições técnicas de fornecimento
Escopo
espessura entre 0,20 e 2,99 mm
Composição Química
Grau | % C máx. | % Si máx. | % Mn máx. | % P máx. | % S máx. | % Al mín. | % Nb máx. | % Ti máx.
Aços para conformação a frio
DX51D | 0.18 | 0.5 | 1.2 | 0.12 | 0.045 | --- | --- | 0.3
DX52D | 0.12 |  | 0.6 | 0.1
DX53D
DX54D
DX55D
DX56D
DX57D
Aços para construção
S220GD | 0.2 | 0.6 | 1.7 | 0.1 | 0.045 | --- | --- | ---
S250GD
S280GD
S320GD
S350GD
S390GD
S420GD
S450GD
S550GD
Aços para conformação a frio com alta resistência
HX160YD | 0.01 | 0.3 | 0.6 | 0.06 | 0.025 | 0.01 | 0.09 | 0.12
HX180YD | 0.01 |  | 0.7
HX180BD | 0.06 | 0.5 |  |  |  | 0.015
HX220YD | 0.01 | 0.3 | 0.9 | 0.08 |  | 0.01
HX220BD | 0.08 | 0.5 | 0.7 | 0.085 |  | 0.015
HX260YD | 0.01 | 0.3 | 1.6 | 0.1 |  | 0.01
HX260BD | 0.1 | 0.5 | 1 |  | 0.03
HX260LAD | 0.11 |  |  | 0.03 | 0.025 | 0.015 |  | 0.15
HX300YD | 0.015 | 0.3 | 1.6 | 0.1 |  | 0.01 |  | 0.12
HX300BD | 0.11 | 0.5 | 0.8 | 0.12
HX300LAD | 0.12 |  | 1.4 | 0.03 |  | 0.015 |  | 0.15
HX340BD | 0.11 |  | 0.8 | 0.12 |  | 0.01 |  | 0.12
HX340LAD | 0.12 |  | 1.4 | 0.03 |  | 0.015 | 0.1 | 0.15
HX380LAD | 0.12 |  | 1.5
HX420LAD | 0.12 |  | 1.6
HX460LAD | 0.15 |  | 1.7
HX500LAD | 0.15
Grau | % C máx. | % Si máx. | % Mn máx. | % P máx. | % S máx. | % Al | % (Cr + Mo) máx. | % (Nb + Ti) máx. | % V máx. | % B máx
Aços DP (dual phase) - laminados a frio
HCT450X | 0.14 | 0.75 | 2 | 0.08 | 0.015 | 0,015 - 1,00 | 1 | 0.15 | 0.2 | 0.005
HCT490X | 0.14
HCT590X | 0.15 |  | 2.5 | 0.04 |  | 0,015 - 1,50 | 1.4
HCT780X | 0.18 | 0.8 |  | 0.08 |  | 0,015 - 2,00
HCT980X | 0.2 | 1 | 2.9
HCT980XG | 0.23
Aços TRIP (transformation induced plasticity) - laminados a frio
HCT690T | 0.24 | 2 | 2.2 | 0.08 | 0.015 | 0,015 - 2,00 | 0.6 | 0.2 | 0.2 | 0.005
HCT780T | 0.25 | 2.2 | 2.5
Aços CP (complex phase) - laminados a frio
HCT600C | 0.18 | 0.8 | 2.2 | 0.08 | 0.015 | 0,015 - 2,00 | 1 | 0.15 | 0.2 | 0.005
HCT780C | 0.18 | 1 | 2.5
HCT980C | 0.23 |  | 2.7 | [5 empty] | 0.22
Aços FB (ferrítico-bainítico) - laminados a quente
HDT450F | 0.18 | 0.5 | 2 | 0.05 | 0.01 | 0,015 - 2,00 | 1 | 0.15 | 0.15 | 0.005
HDT580F | 0.18 | [8 empty] | 0.01
Aços DP (dual phase) - laminados a quente
HDT580X | 0.14 | 1 | 2.2 | 0.085 | 0.015 | 0,015 - 1,00 | 1.4 | 0.15 | 0.2 | 0.005
Aços CP (complex phase) - laminados a quente
HDT750C | 0.18 | 0.8 | 2.2 | 0.08 | 0.015 | 0,015 - 2,00 | 1 | 0.15 | 0.2 | 0.005
HDT760C | 0.18 | 1 | 2.5 |  |  |  |  | 0.25
HDT950C | 0.25 | 0.8 | 2.7 |  |  |  | 1.2 |  | 0.3
Nota:
- A tabela 6 da norma apresenta os desvios permissíveis na análise do produto, em comparação com a análise de panela
Famílias de aços |  |  |  | Tipos de revestimentos
B = bake hardening |  |  |  | Z = zinco (miniminado / GI)
C = complex phase |  |  |  | ZF = zinco-ferro (galvannealed / GA)
X = dual phase |  |  |  | ZA = zinco-alumínio
XG = dual phase com limite de escoamento aumentado |  |  |  | ZM = zinco-magnésio
F = ferrítico bainítico |  |  |  | AZ = alumínio-zinco (galvalume)
Y = high strength intersticial free |  |  |  | AS = alumínio-silício
LA = low alloy / micro alloyed
T = transformation induced plasticity steel
Propriedades Mecânicas
Grau | Limite de escoamento (MPa) | Limite de Resistência (MPa) | % Alongamento mín. (Lo = 80 mm) * | Índice de Anisotropia mín. r90 * | Expoente de encruamento mín. n90 * | Incremento no LE após aquecimento mín. (MPa)
Aços para conformação a frio
DX51D | --- | 270 - 500 | 22 | --- | --- | ---
DX52D | 140 - 300 | 270 - 420 | 26 | --- | --- | ---
DX53D | 140 - 260 | 270 - 380 | 30 | --- | --- | ---
DX54D | 120 - 220 | 260 - 350 | 36 (+Z /+ZA /+AZ) 34 (+ZF /+ZM /+AS) | 1,6 (+Z/+ZA) 1,4 (+ZF/+ZM/+AS) --- (+AZ) | 0,18 (+Z/+ZA/+ZF/+ZM/+AS) --- (+AZ) | ---
DX55D | 140 - 240 | 270 - 370 | 30 | --- | --- | ---
DX56D | 120 - 180 | 260 - 350 | 39 (+Z/+ZA/+AZ/+AS) 37 (+ZF/+ZM) | 1,9 (+Z/+ZA) 1,7 (+ZF/+ZM/+AZ/+AS) | 0,21 (+Z/+ZA) 0,20 (+ZF/+ZM/+AZ/+AS) | ---
DX57D | 120 - 170 | 260 - 350 | 41 (+Z/+ZA/+AS) 39 (+ZF/+ZM) | 2,1 (+Z/+ZA) 1,9 (+ZF/+ZM/+AS) | 0,22 (+Z/+ZA) 0,21 (+ZF/+ZM/+AS) | ---
Aços para construção
S220GD | mín. 220 | mín. 300 | 20 | --- | --- | ---
S250GD | mín. 250 | mín. 330 | 19 | --- | --- | ---
S280GD | mín. 280 | mín. 360 | 18 | --- | --- | ---
S320GD | mín. 320 | mín. 390 | 17 | --- | --- | ---
S350GD | mín. 350 | mín. 420 | 16 | --- | --- | ---
S390GD | mín. 390 | mín. 460 | 16 | --- | --- | ---
S420GD | mín. 420 | mín. 480 | 15 | --- | --- | ---
S450GD | mín. 450 | mín. 510 | 14 | --- | --- | ---
S550GD | mín. 550 | mín. 560 | --- | --- | --- | ---
Aços para conformação a frio com alta resistência
HX160YD | 160 - 220 | 300 - 360 | 37 | 1.9 | 0.2 | ---
HX180YD | 180 - 240 | 330 - 390 | 34 | 1.7 | 0.18 | ---
HX180BD | 180 - 240 | 290 - 360 | 34 | 1.5 | 0.16 | 30
HX220YD | 220 - 280 | 340 - 420 | 32 | 1.5 | 0.17 | ---
HX220BD | 220 - 280 | 320 - 400 | 32 | 1.2 | 0.15 | 30
HX260YD | 260 - 320 | 380 - 440 | 30 | 1.4 | 0.16 | ---
HX260BD | 260 - 320 | 360 - 440 | 28 | --- | --- | 30
HX260LAD | 260 - 330 | 350 - 430 | 26 | --- | --- | ---
HX300YD | 300 - 360 | 390 - 470 | 27 | 1.3 | 0.15 | ---
HX300BD | 300 - 360 | 400 - 480 | 26 | --- | --- | 30
HX300LAD | 300 - 380 | 380 - 480 | 23 | --- | --- | ---
HX340BD | 340 - 400 | 440 - 520 | 24 | --- | --- | 30
HX340LAD | 340 - 420 | 410 - 510 | 21 | --- | --- | ---
HX380LAD | 380 - 480 | 440 - 560 | 19 | --- | --- | ---
HX420LAD | 420 - 520 | 470 - 590 | 17 | --- | --- | ---
HX460LAD | 460 - 560 | 500 - 640 | 15 | --- | --- | ---
HX500LAD | 500 - 620 | 530 - 690 | 13 | --- | --- | ---
Grau | Limite de escoamento (MPa) | Limite de Resistência (MPa) | % Alongamento mín. (Lo = 80 mm) * | Índice de Anisotropia mín. r90 * | Expoente de encruamento mín. n90 * | Incremento no LE após aquecimento mín. (MPa)
Aços DP (dual phase) - laminados a frio
HCT450X | 260 - 340 | mín. 450 | 27 | --- | 0.16 | 30
HCT490X | 290 - 380 | mín. 490 | 24 | --- | 0.15 | 30
HCT590X | 330 - 430 | mín. 590 | 20 | --- | 0.14 | 30
HCT780X | 440 - 550 | mín. 780 | 14 | --- | --- | 30
HCT980X | 590 - 740 | mín. 980 | 10 | --- | --- | 30
HCT980XG | 700 - 850 | mín. 980 | 8 | --- | --- | 30
Aços TRIP (transformation induced plasticity) - laminados a frio
HCT690T | 400 - 520 | mín. 690 | 23 | --- | 0.19 | 40
HCT780T | 450 - 570 | mín. 780 | 21 | --- | 0.16 | 40
Aços CP (complex phase) - laminados a frio
HCT600C | 350 - 500 | mín. 600 | 16 | --- | --- | 30
HCT780C | 570 - 720 | mín. 780 | 10 | --- | --- | 30
HCT980C | 780 - 950 | mín. 980 | 6 | --- | --- | 30
Aços FB (ferrítico-bainítico) - laminados a quente
HDT450F | 300 - 420 | mín. 450 | 24 | --- | --- | ---
HDT580F | 460 - 620 | mín. 580 | 15 | --- | --- | ---
Aços DP (dual phase) - laminados a quente
HDT580X | 330 - 450 | mín. 580 | 19 | --- | 0.13 | ---
Aços CP (complex phase) - laminados a quente
HDT750C | 620 - 760 | mín. 750 | 10 | --- | --- | ---
HDT760C | 660 - 830 | mín. 760 | 10 | --- | --- | ---
HDT950C | 720 - 950 | mín. 950 | 9 | --- | --- | ---
Notas:
- ensaios de tração na direção transversal à de laminação: aços para conformação a frio e aços para conformação a frio de alta resistência
- ensaios de tração na direção longitudinal à de laminação: todos demais classes
- % alongamento: consultar norma - há decréscimo no valor mínimo para espessuras < 0,70 mm e para produtos galvanizados
- índice de anisotropia: consultar norma - há decréscimo no valor mínimo em função da espessura
- expoente de encruamento: consultar norma - há decréscimo no valor mínimo para espessuras < 0,70 mm
- para os graus "LA" podem ser realizados ensaios na direção longitudinal se acordado entre as partes, sendo os valores especificados alterados para:
Note on J17: Se acordado no pedido, máximo pode ser reduzido paa 0,05 %, o que significa que o material é não ligado.

## FIAT 52806
FIAT FG 52806:2009 | [6 empty] | índice
Lamiere e nastri in acciaio a basso contenuto di carbonio
Chapas e tiras de aço com baixo teor de carbono
Escopo
BQ (1,80 mm < espessura < 8,00 mm) e BF ( 0,40 mm < espessura < 1,80 mm) - ver concessões na norma
Aços para dobramento e conformação a frio
Composição Química
Não é definida pela norma.
Propriedades Mecânicas
Grau | espessura (mm) | Limite de escoamento (MPa) | Limite de Resistência (MPa) | % mín. alongamento (Lo = 80 mm) | Anisotropia r90 mín. | Expoente de encruamento n90 mín.
Laminados a frio
FEP01 | e < 0,70 | 140 - 280 | 270 - 410 | 26 | --- | ---
| e > 0,70 |  |  | 28
FEP02 | e < 0,70 | 140 - 240 | 270 - 370 | 32 | 1.3 | 0.16
| e > 0,70 |  |  | 34
FEP04 | e < 0,70 | 140 - 200 | 270 - 350 | 36 | 1.6 | 0.18
| e > 0,70 |  |  | 38
FEP05 | e < 0,70 | 140 - 180 | 270 - 330 | 38 | 1.9 | 0.2
| e > 0,70 |  |  | 40
FEP06 | e < 0,70 | 120 - 180 | 270 - 330 | 40 | 2.1 | 0.22
| e > 0,70 |  |  | 42
Laminados a quente
FEP11 | e < 3,00 | 210 - 340 | 330 - 430 | 25 | --- | 0.14
| e > 3,00 |  |  | 27
FEP12 | e < 3,00 | 200 - 330 | 300 - 420 | 27 | --- | 0.16
| e > 3,00 |  |  | 32
FEP13 | e < 3,00 | 170 - 310 | 270 - 410 | 33 | --- | 0.18
| e > 3,00 |  |  | 35
Nota:
- corpos de prova no sentido transversal
- base de medida para alongamento de laminados a quente com espessura > 3,00 mm é Lo = D5
- a norma FIAT apresenta também requisitos de microestrutura, homogeneidade de propriedades mecânicas e outras
Tabela de Equivalências
AVISO ! Esta tabela é apenas orientativa - toda bobina deve ser analisada individualmente, visto que as normas apresentam algumas variações
Norma FIAT | NBR | EN | ASTM | DIN | BS | JIS
Laminados a frio | 5915 | 10130 | A1008 | 1623-T1 | 1449 - 1.3 | G3141
FEP01 | EM | DC01 | CS Tipo B | St 12 | CR4 | SPCC
FEP02 | EP / EEP-1 | DC02 |  |  |  | SPCD
FEP04 | EEP-2 | DC04 | DS Tipo B | St 14 | CR1 | SPCE
FEP05 | EEP-3 | DC05
FEP06 | EEP-4 | DC06
Laminados a quente | 5906 | 10111 | A1011 | 1614-1 | 1449-1.2 | G3131
FEP11 | EM | DD11 | CS Tipo B | St W22 | HR3 | SPHC
FEP12 | EP | DD12 |  |  |  | SPHD
FEP13 | EPA | DD13 | DS Tipo B | St W24 | HR1 | SPHE

## FIAT 52807
F
| FIAT 52807:2004 | [6 empty] | índice
Lamiere e nastri di acciaio non legato, laminati a caldo, per imbutitura e piegamento a freddo
Chapas e tiras de aço não ligado, laminado a quente, para embutimento profundo e dobra a frio
Escopo
laminados a quente com espessura entre 1,50 e 8,00 mm
Composição Química
Não é definida pela norma (só especificado que são aços acalmados ao alumínio)
Propriedades Mecânicas
| Grau | Limite de escoamento (MPa) | Limite de Resistência (MPa) | % alongam. (Lo = não definido) mín. |  |  | Expoente de encruamento n mín.
|  |  |  | 1,60 < esp < 2,00 | 2,00 < esp < 3,20 | 3,20 < esp < 6,30
| FEP 11 | 210 - 320 | 310 - 430 | 25 | 26 | 27 | 0.14
| FEP 12 | 180 - 290 | 270 - 400 | 29 | 30 | 31 | 0.16
| FEP 13 | 180 - 280 | 270 - 380 | 33 | 34 | 35 | 0.18
Nota:
- os valores especificados na tabela devem ser atendidos com corpo de prova no sentido longitudinal e no sentido transversal
- expoente de encruamento só garantido se for especificado no pedido de compra
- a norma FIAT apresenta também requisitos de microestrutura, homogeneidade de propriedades mecânicas e outras
Tabela de Equivalências
AVISO ! Esta tabela é apenas orientativa - toda bobina deve ser analisada individualmente, visto que as normas apresentam algumas variações
| Norma FIAT | NBR 5906 | EN 10111 | ASTM | DIN | BS | JIS
| FEP11 | EM | DD11 | CS Tipo B | St W22 | HR3 | SPHC
| FEP12 | EP | DD12 |  |  |  | SPHD
| FEP13 | EPA | DD13 | DS Tipo B | St W24 | HR1 | SPHE
Note on H18: a ser atendido caso especificado no pedido de compra

## FIAT 52812
FIAT 52812:2004 | [7 empty] | índice
Lamiere e nastri in acciaio microlegato, laminati a caldo in controllo, ad alto limite di snervamento
Chapas e tiras de aço microligados, laminados a quente, com alto limite de escoamento
Escopo
BQ com espessura entre 1,00 e 16,00 mm
Composição Química
Especificações anteriores a 01/01/2002
Grau | % C máx. | % Mn máx. | % Si máx. | % P máx. | % S máx. | % Al mín. | % Nb mín.
FE E 275 | 0.1 | 0.6 | 0.4 | 0.025 | 0.025 | 0.02 | 0.015
FE E 355 | 0.1 | 0.6 |  |  |  |  | 0.02
FE E 420 | 0.11 | 1 |  |  |  |  | 0.03
FE E 490 | 0.12 | 1.6 |  |  |  |  | 0.04
Especificações a partir de 01/01/2002
Grau | % C máx. | % Mn máx. | % Si máx. | % P máx. | % S máx. | % Al mín. | % Nb máx.
FE E 270 | 0.12 | 1 | 0.5 | 0.03 | 0.03 | 0.015 | 0,015 - 0,040
FE E 300 |  | 1.3
FE E 340 |  | 1.5
FE E 380 |  | 1.5
FE E 420 |  | 1.6
FE E 500 |  | 1.7
Propriedades Mecânicas
Especificações anteriores a 01/01/2002
Grau | Limite de escoamento (MPa) mín. | Limite de Resistência (MPa) | Razão Elástica (LE/LR) máx | % mín. alongamento |  | Dureza HRB máx. | Dobra 180° | Expoente de encruamento n mín. | Ensaio de impacto T = - 20º C mín. (J)
|  |  |  | esp < 3,00 mm Lo = 80 mm | esp > 3,00 mm Lo = D5
FE E 275 | 275 | 350 - 470 | 0.89 | 23 | 29 | 82 | raio = 0 | 0.17 | 40
FE E 355 | 355 | 415 - 530 |  | 21 | 26 | 87 | raio = 0 | 0.16
FE E 420 | 420 | 470 - 590 |  | 19 | 24 | 91 | raio = 0,5 x esp. | ---
FE E 490 | 490 | 540 - 690 |  | 15 | 20 | 95 | raio = 1,0 x esp. | ---
Especificações a partir de 01/01/2002
Grau | Limite de escoamento (MPa) | Limite de Resistência (MPa) mín. | % alongam. (Lo = 80 mm) mín. | Dobra 180° | Expoente de encruamento n mín.
FE E 270 | 270 - 350 | 330 | 27 | raio = 0 | 0.15
FE E 300 | 300 - 380 | 370 | 25 | raio = 0 | 0.14
FE E 340 | 340 - 420 | 410 | 23 | raio = 0,5 x esp. | 0.13
FE E 380 | 380 - 460 | 450 | 21 | raio = 0,5 x esp. | 0.12
FE E 420 | 420 - 520 | 480 | 20 | raio = 1,0 x esp. | 0.11
FE E 500 | 500 - 600 | 560 | 18 | raio = 1,5 x esp. | 0.09
Nota:
- corpos de prova no sentido longitudinal
- a norma FIAT apresenta também requisitos de microestrutura.
Tabela de Equivalências
AVISO ! Esta tabela é apenas orientativa - toda bobina deve ser analisada individualmente, visto que as normas apresentam variações significativas
Norma FIAT | NBR 6656 | EN 10149-2
FE E 270 | LNE 260 | ---
FE E 275 | LNE 260 | ---
FE E 300 | LNE 260/280 | S 315 MC
FE E 340 | LNE 280/380 | S 355 MC
FE E 355 | LNE 280/380 | S 355 MC
FE E 380 | LNE 380 | S 355 MC
FE E 420 | LNE 420 | S 420 MC
FE E 490 | LNE 500 | S 500 MC
FE E 500 | LNE 500 | S 500 MC
Note on I14: não são adicionados outros elementos de liga, salvo se acordado no pedido de compra
Note on I21: a soma dos teores de Nb, V e Ti deve ser de máx. 0,20 %
Note on H33: ensaio indicativo, em caso de contestação, valem os resultados do ensaio de tração e da metalografia
Note on K33: só realizado se solicitado, e para espessuras maiores que 5,0 mm
Note on G42: para FEE 420 e FEE 500, o valor deve ser medido com 6% de deformação após fim do alongamento uniforme

## FORD WSS-M1A346
FORD WSS-M1A346: 2002 | [5 empty] | índice
Steel, sheet, hot rolled HSLA
Chapas e tiras de aço laminados a quente ARBL (alta resistência baixa liga)
Escopo
Aços laminados a quente, acalmados, com grãos finos, ARBL, de alta conformabilidade e soldabilidade
Composição Química
Não é definida pela norma.
Propriedades Mecânicas
Grau | Limite de escoamento (MPa) | Limite de Resistência mín. (MPa) | % mín. alongamento (Lo = 50 mm)
A1 | 220 - 300 | 330 | 32
A2 | 250 - 350 | 350 | 30
A3 | 300 - 400 | 400 | 28
A4 | 350 - 450 | 430 | 25
A5 | 400 - 500 | 460 | 22
A6 | 450 - 550 | 500 | 22
Nota:
- corpos de prova no sentido longitudinal
Tabela de Equivalências
AVISO ! Esta tabela é apenas orientativa - toda bobina deve ser analisada individualmente, visto que as normas apresentam algumas variações
Norma FORD | NBR 6656 | EN 10149-2 | SAE J1392 | SEW 092 | JIS G3113, 3134
A1 | LNE 230 | - | - | - | SAPH 370 / 400
A2 | LNE 260 | - | 035 X | - | SAPH 400 / 440
A3 | LNE 280 | S315MC | 045 X | QStE 340 TM | SAPH 440
A4 | LNE 380 | S355MC | 050 X | QStE 380 TM | SAPH 440 / 490
A5 | LNE 420 | S420MC | 060 X | QStE 460 TM | SAPH 490 / 540
A6 | LNE 460 | S460MC | - | QStE 500 TM | SAPH 590

## GMW 2
GMW2:2019 | [8 empty] | índice
Low Carbon Sheet Steel
Chapas de aço baixo carbono
Escopo
produtos planos laminados a quente (HR) ou laminados a frio (CR)
Os graus desta norma são designados como: GMW3032 M-ST-S (sendo: M=metal, ST=steel, S=sheet)
Composição Química
Grau | % C máx. | % Mn máx. | % P máx. | % S máx. | % Al mín. | % N máx.
CR1 | 0.13 | 0.6 | 0.035 | 0.025 | 0.01 | 0.008
CR2 | 0.08 | 0.5 | 0.025 | 0.02 | 0.015
CR3 | 0.06 |  | 0.08 | 0.018
CR4 | 0.02 | 0.4 | 0.05 | 0.015
CR5 | 0.008 | 0.25 | 0.02 | 0.03
HR0 | 0.13 | 0.6 | 0.035 | 0.025
HR1 | 0.1 | 0.5 | 0.025 | 0.02
HR2 |  | 0.5 | 0.1 | 0.018
HR3 |  | 0.5 | 0.03 | 0.015
Notas: | [7 empty] | ]
- produtos com %C <0,015 % devem ter %B > 0,0003
Propriedades Mecânicas
Grau | Limite de escoamento mín. (MPa) | Limite de Resistência (MPa) | % Alongamento mín. (Lo = 50 mm) | % Alongamento mín. (Lo = 80 mm) | Índice de Anisotropia média (rm) | Índice de Anisotropia 90° (r90) | Expoente de encruamento mín. n
CR1 | 140 - 280 | 270 - 410 | --- | --- | --- | --- | ---
CR2 | 140 - 240 | 270 - 370 | 34 | 32 | --- | 1.3 | 0.16
CR3 | 140 - 210 | 270 - 350 | 38 | 36 | 1.5 | 0.18 | 0.18
CR4 | 140 - 180 | 270 - 330 | 40 | 38 | 1.6 | 1.9 | 0.2
CR5 | 110 - 165 | mín. 260 | 42 | 40 | 1.7 | 2 | 0.22
HR0 | 240 - 350 | mín. 310 | 26 | 22 | --- | --- | 0.12
HR1 | 210 - 320 | 310 - 430 | 30 | 26 | --- | --- | 0.14
HR2 | 180 - 290 | 270 - 400 | 34 | 30 | --- | --- | 0.16
HR3 | 180 - 260 | 270 - 380 | 38 | 34 | --- | --- | 0.18
Notas:
- ensaios realizados no direção transversal à direção de laminação, mas é permitido ensaio na direção longitudinal em produtos com largura < 300 mm
Tabela de Equivalências
AVISO ! Esta tabela é apenas orientativa - toda bobina deve ser analisada individualmente, visto que as normas apresentam variações significativas
Norma GM | NBR 5915 | NBR 5906
CR1 | EM | ---
CR2 | EP / EEP-1 | ---
CR3 | EEP-2 | ---
CR4 | EEP-3 | ---
CR5 | EEP-3 / EEP-4 | ---
HR0 | --- | EM
HR1 | --- | EP
HR2 | --- | EPA
HR3 | --- | ---
Note on H13: podem ser adicionados também Vanádio e Boro, mas a soma destes quatros elementos deve ser de máx. 0,22 %

## GMW 3032
GMW 3032 | [7 empty] | índice
High Strenght Sheet Steel, 180 MPa through 700 MPa Yield Strengths
Tiras de aço de alta resistência, com limite de escoamento entre 180 e 700 MPa
Escopo
Laminados a frio (CR) e laminados a quente (HR), revestidos ou não revestidos, com LE entre 180 e 700 MPa
Os graus desta norma são designados como: GMW3032 M-ST-S (sendo: M=metal, ST=steel, S=sheet)
Composição Química
Grau | % C máx. | % Si máx. | % Mn máx. | % P máx. | % S máx. | % Al mín. | % C + %P máx. | Observações
Aços laminados a frio Bake Hardening
CR180B2 | 0.06 | 0.5 | 0.7 | 0.08 | 0.03 | 0.015 | 0.16 | %Cu + %Ni + %Cr + %Mo = máx. 0,50
CR210B2 | 0.08 |  |  | 0.1
CR240B2 | 0.1 |  | 1 | 0.1
CR270B2 | 0.12 |  | 1.5 | 0.11
CR300B2 | 0.12 |  |  | 0.12
Aços alta resistência baixa liga, laminados a frio e laminados a quente
CR240LA / HR240LA | 0.1 | 0.5 | 0.7 | 0.03 | 0.03 | 0.015 | --- | %Nb + %Ti + %V = máx. 0,22 %
CR270LA /HR270LA | 0.12 |  | 1
CR300LA / HR300LA |  |  | 1.3
CR340LA / HR340LA |  |  | 1.5
CR380LA / HR380LA |  | 0.6 | 1.5
CR420LA / HR420LA |  |  | 1.6
CR500LA / HR500LA |  |  | 1.7
CR550LA / HR550LA | 0.15 |  | 1.8
HR650LA | 0.12 |  | 2 | 0.025 | 0.025
HR700LA |  |  | 2.1
SA (todos graus) | --- | --- | --- | 0.04 | 0.04 | --- | --- | ---
Notas:
- para os graus LA deve ser adicionado intencionalmente elementos de liga Nb, Ti e/ou V
- para graus LA e SA: CE = máx. 0,24 %, onde CE = %C + %Si/30 + %Mn/20 + 2%P + 4%S
Propriedades Mecânicas
Grau | Limite de escoamento (MPa) | Limite de Resistência mín. (MPa) | % mín. Alongamento (Lo = 50 mm) | % mín. Alongamento (Lo = 80 mm) | Índice de Anisotropia mín. r | Expoente de encruamento mín. n | Incremento no LE após aquecimento mín. (MPa)
Aços laminados a frio bake hardening
CR180B2 | 180 - 240 | 300 | 35 | 33 | 1.3 | 0.19 | 30
CR210B2 | 210 - 270 | 320 | 33 | 31 | 1.1 | 0.17
CR240B2 | 240 - 300 | 340 | 30 | 28
CR270B2 | 270 - 330 | 360 | 28 | 26 | 0.9 | 0.15
CR300B2 | 300 - 360 | 390 | 26 | 24 |  | 0.14
Notas:
- Para espessuras maiores que 0,50 mm e menores que 0,70 mm: % mínima de alongamento deve ser reduzida em 2%
- Para espessuras menores ou igual a 0,50 mm: % mínima de alongamento deve ser reduzida em 4%
- Para revestimentos ZnNi e GA: reduzir os seguintes valores mínimos: índice de anisotropia (0,1), coeficiente de encruamento (0,01) e % alongamento (2%)
- Para espessuras acima de 1,6 mm, o valor mínimo de anisotropia é 1,0
Grau | Limite de escoamento (MPa) | Limite de Resistência mín. (MPa) | % mín. Alongamento (Lo = 50 mm) | % mín. Alongamento (Lo = 80 mm) | Índice de Anisotropia mín. r | Expoente de encruamento mín. n | Dobramento
Aços alta resistência baixa liga laminados a frio (CR)
CR240LA | 240 - 320 | 320 | 28 | 26 | --- | 0.15 | 90° / 0,5 esp.
CR270LA | 270 - 350 | 330 | 26 | 24
CR300LA | 300 - 380 | 370 | 24 | 22 |  | 0.14
CR340LA | 340 - 420 | 410 | 22 | 20 |  | 0.13
CR380LA | 380 - 460 | 450 | 20 | 18 |  | 0.12 | 90° / 1,0 esp.
CR420LA | 420 - 520 | 480 | 18 | 16 |  | 0.11
CR500LA | 500 - 600 | 560 | 16 | 14 |  | 0.09 | 90° / 2 esp.
CR550LA | 550 - 650 | 610 | 15 | 13 |  | 0.07 | 90° / 3 esp.
Aços alta resistência baixa liga laminados a quente (HR)
HR240LA | 240 - 320 | 290 | 31 | 29 | --- | 0.16 | 90° / 1,0 esp.
HR270LA | 270 - 350 | 330 | 29 | 27 |  | 0.15
HR300LA | 300 - 380 | 370 | 27 | 25 |  | 0.14
HR340LA | 340 - 420 | 410 | 25 | 23 |  | 0.13
HR380LA | 380 - 460 | 450 | 23 | 21 |  | 0.12
HR420LA | 420 - 520 | 480 | 22 | 20 |  | 0.11
HR500LA | 500 - 600 | 560 | 20 | 18 |  | 0.09 | 90° / 3,0 esp.
HR550LA | 550 - 650 | 610 | 18 | 16 |  | 0.08
HR650LA | 650 - 780 | 700 | 14 | 12 |  | 0.07
HR700LA | 700 - 850 | 750 | 12 | 10 |  | 0.06
Notas:
- Para laminados a frio com espessuras maiores que 0,50 mm e menores que 0,70 mm: % mínima de alongamento deve ser reduzida em 2%
- Para laminados a frio com espessuras menores ou igual a 0,50 mm: % mínima de alongamento deve ser reduzida em 4%
- Para laminados a frio com revestimentos ZnNi e GA: reduzir os seguintes valores mínimos: índice de anisotropia (0,1), coeficiente de encruamento (0,01) e % alongamento (2%)
- Para laminados a frio com espessuras acima de 1,6 mm, o valor mínimo de anisotropia é 1,0
- Para laminados a quente com revestimento GA, o valor mínimo de coeficiente de encruamento deve ser reduzido em 0,01
- Para laminados a quente HR550LA, HR650LA e HR700LA e com revestimento de zinco, a % mínima de alongamento deve ser reduzida em 3%
- Para laminados a quente com espessura maior que 4,40 mm, adicionar 0,5.espessura nos requisitos de dobramento
Aços laminados a quente estruturais automotivos (SA) | Limite de Escoamento mín. (MPa) |  |  | Limite de resistência mín. (MPa) | % alongamento mín. (Lo = 50 mm) | [5 empty] | Dobramento 180°
| espessura (mm) |  |  |  | espessura (mm) | [5 empty] | espessura (mm)
| esp < 6,0 | 6,0 < esp < 8,0 | 8,0 < esp< 14,0 |  | 1,2 < esp < 2,0 | 2,0 < esp < 2,5 | 2,5 < esp < 3,15 | 3,15 < esp < 4,0 | 4,0 < esp < 6,3 | 6,3 < esp < 14,0 | esp < 2,0 | esp > 2,0
HR370T-SA | 225 | 225 | 215 | 370 | 32 | 33 | 35 | 36 | 37 | 25 | 0,5 esp | 1,0 esp
HR440T-SA | 305 | 295 | 295 | 440 | 29 | 30 | 32 | 33 | 34 | 22 | 1,0 esp | 1,5 esp
Note on J16: Se acordado no pedido, máximo pode ser reduzido paa 0,05 %, o que significa que o material é não ligado.

## PSA B53 3271
PSA B53 3271 | [7 empty] | índice
Product Specification for flat rolled product stamped in Brasil and Argentina
Especificação de produtos para laminados planos estampados no Brasil e na Argentina
Observação:
Todos os graus desta norma podem ser solicitados galvanizados a fogo.
Composição Química
Grau | % C máx. | % Mn | % Si máx. | % P máx. | % S máx. | % Al | % Ti máx. | % Nb máx.
Aços carbono, laminados a frio
Ci | 0,02 - 0,12 | 0,10 - 0,60 | 0.5 | 0.1 | 0.045 | - | 0.3 | -
Ei | 0.12 | 0,08 - 0,70 |  |  |  | mín. 0,015
ESi |  | 0,05 - 0,60
SESi |  | máx. 0,60
Aços carbono, laminados a quente
1Ci | 0.12 | máx, 0,60 | - | 0.045 | 0.045 | - | - | -
3Ci | 0.08 | máx. 0,40 |  | 0.03 | 0.03
Aços Bake Hardening, laminados a frio
E180BHi | 0.1 | máx. 0,70 | 0.5 | 0.06 | 0.03 | máx. 0,100 | 0.12 | 0.09
E220BHi |  | máx. 0,90 |  | 0.08
Aços Isotrópicos, laminados a frio
P220i | 0.08 | 0,10 - 0,90 | 0.5 | 0,01 - 0,08 | 0.03 | 0,015 - 0,100 | 0.12 | 0.09
P260i | 0.11 | 0,20 - 1,30 |  | 0,01 - 0,10
Grau | % C máx. | % Mn máx. | % Si máx. | % P máx. | % S máx. | % Al | % Ti máx. | % Nb máx. | % Ti + Nb máx. | % V máx. | % Cr máx. | % Mo máx | % B máx | % N máx. | % Cr + Mo máx.
Aços alta resistência baixa liga, laminados a frio
E275Di | 0,02 - 0,11 | 0,10 - 1,00 | 0.5 | 0.03 | 0.03 | 0,015 - 0,100 | 0.15 | 0.09 | - | - | - | - | - | - | -
E335Di | 0,02 - 0,12 | 0,20 - 1,10 |  |  |  | mín. 0,015 |  | 0.09
E390Di | 0.12 | 1.4 |  |  |  | mín. 0,015 |  | 0.09
Aços alta resistência baixa liga, laminados a quente
HD300LAi | este grau aparece na tabela de propriedades mecânicas, mas não na tabela de composição química
HD380LAi | 0.12 | 1.3 | 0.35 | 0.025 | 0.015 | mín. 0,015 | 0.2 | 0.12 | 0.2 | 0.12 | - | - | - | - | -
HE445Di |  | 1.6 |  |  |  |  | 0.15 | 0.09
HE490Di |  | 1.5 |  |  |  |  | 0.2 | 0.12
Aços Dual Phase, laminados a frio
DP450i | 0.14 | 2 | 0.8 | 0.08 | 0.015 | máx. 2,00 | 0.15 | 0.15 | 0.15 | 0.2 | - | - | - | - | -
DP600i | 0.17 | 2.2 |  |  | 0.02 | [5 empty] | 1 | 1 | 0.01 |  | 1
DP780i | 0.18 | 2.5 |  |  | 0.02 | [5 empty] | 1 | 1 | 0.01 |  | 1
Aços Ferrítico Bainítico, laminados a frio
FB45i | 0.18 | 1.2 | 0.5 | 0.03 | 0.01 | mín. 0,015 | 0.08 | 0.08 | 0.08 | 0.15 | 0.3 | 0.3 | 0.01 | - | 0.3
FB60i | 0.2 | 1.8 |  |  |  |  | 0.15 | 0.15 | 0.15 |  | 0.3 | 0.3 | 0.01 |  | 0.3
Aços ao Boro, laminados a frio
PHS1500i | 0,19 - 0,27 | 1,50 - 2,50 | 0.5 | 0.03 | 0.01 | 0.01 | 0,02 - 0,06 | - | - | - | 0.5 | - | 0.01 | 0.02 | -
Propriedades Mecânicas
Grau | Limite de escoamento (MPa) | Limite de Resistência (MPa) | % mín. Alongamento (Lo = ver nota) | Índice de Anisotropia mín. r | Expoente de encruamento mín. n | Incremento no LE - efeito Bake Hardening (MPa)*
Aços carbono, laminados a frio
Ci | 120 - 300 | 260 - 420 | 26 | - | - | -
Ei | 120 - 240 | 260 - 360 | 34 | 1.3 | 0.16
ESi | 140 - 200 | 270 - 340 | 36 | 1.6 | 0.18
SESi | 140 - 180 | 270 - 330 | 40 | 1.9 | 0.21
Aços carbono, laminados a quente
1Ci | 170 - 360 | máx. 440 | 24 | - | - | -
3Ci | 170 - 330 | máx. 400 | 29
Aços Bake Hardening, laminados a frio
E180BHi | 180 - 260 | 290 - 360 | 34 | 1.5 | 0.16 | 35
E220BHi | 220 - 300 | 320 - 400 | 32 | 1.2 | 0.15 | 32
Aços Isotrópicos, laminados a frio
P220i | 200 - 300 | 340 - 420 | 31 | 1.3 | 0.15 | -
P260i | 240 - 340 | 360 - 440 | 28 | 1.1 | 0.12
Aços alta resistência baixa liga, laminados a frio
E275Di | 260 - 380 | 350 - 480 | 23 | - | - | -
E335Di | 320 - 440 | 410 - 520 | 21
E390Di | 380 - 480 | 440 - 560 | 19
Aços alta resistência baixa liga, laminados a quente
HD300LAi | 300 - 430 | 380 - 500 | 26 | - | - | -
HD380LAi | 380 - 530 | 460 - 600 | 23
HE445Di | 420 - 540 | 520 - 650 | 22
HE490Di | 500 - 620 | 560 - 700 | 18
Aços Dual Phase, laminados a frio
DP450i | 260 - 340 | mín. 450 | 27 | - | 0.16 | 30
DP600i | 340 - 460 | mín. 580 | 18 |  | 0.14 | 30
DP780i | 420 - 560 | mín. 780 | 14 |  | - | 30
Aços Ferrítico Bainítico, laminados a frio
FB45i | 320 - 440 | mín. 440 | 22 | - | - | -
FB60i | 440 - 640 | mín. 560 | 14
Aços ao Boro, laminados a frio
PHS1500i | 300 - 600 | 550 - 750 | 10 | - | - | -
Notas:
- Efeito Bake Hardening deve ser medido após aquecimento do material a 170 °C por 20 minutos
- não é definido na norma a direção dos corpos de prova
- não é especificado na norma o comprimento inicial do corpo de prova
Note on J23: Se acordado no pedido, máximo pode ser reduzido paa 0,05 %, o que significa que o material é não ligado.